## Описание
				ГОСТы
Деталь №1	Основная к которой относится толщина S					5264-80	Ручная дуговая сварка. Соединения сварные
Деталь №2	Второстепенная, к которой приваривается дет. №1					8713-79	Сварка под флюсом. Соединения сварные
				редко	11533-75	Автоматическая и полуавтоматическая дуговая сварка под флюсом. Соединения сварные под острыми и тупыми углами
				редко	11534-75	Ручная дуговая сварка. Соединения сварные под острыми и тупыми углами
				14771-76	Дуговая сварка в защитном газе. Соединения сварные
				23518-79	Дуговая сварка в защитных газах. Соединения сварные под острыми и тупыми углами
Для 23518 пользователь вводит угол
Допуски указывать через ; если его не будет то симметричный					Способ сварки	Тип соединения
Если зазор равен 0 то делать зазор но в размере забивать 0					Р	Стыковое
n указывается от разных плоскостей деталей, разобраться					АФ	Угловое
Для стыка будет вводится толщины обоих деталей					АФф	Тавровое
k, катет вводится пользователем					АФм	Разные специфичные соединения. Можно указать конкретно например У5
k1, катет вводится пользователем??					АФо	Параметр n пользователь вводит только для Углового соединения
			Тип шва				АФп
			Катет				АФш
			Параметрический				АФк
				МФ	Форма подготовленных кромок
				МФо	Без_скоса_стыковое
			Характер_выполненного_шва				МФш	Без_скоса_тавровое
			Односторонний				МФк	Без_притупления
			Односторонний_на_съемной_подкладке				А	Со_скосом_одной_кромки
			Односторонний_на_остающейся_подкладке				Ас	С_двумя_симметричными_скосами
			Двухсторонний_симметричный				Апш	С_двумя_не_симметричными_скосами_h_со_стороны_угла
			Двухсторонний_не_симметричный				П	С_двумя_не_симметричными_скосами_h_с_противоположной_стороны_угла
				Пс	Притупление_зависит_от_толщины
			Зависимость параметров шва от толщины				Ппш	Со_скосом_одной_кромки_без_притупления
			Не_зависят				ИН	h_зависит_от_толщины
			Зависит_только_e				ИНп	Разные специфичные можно указать конкретное С30
			Зависит_только_g				ИП
			Зависят_оба				УП

## Параметры сварки
Наименование ГОСТа	Условное обозначение соединения	Тип соединения	Форма подготовленных кромок дет. №1	Форма подготовленных кромок дет. №2	Способ сварки	Минимальная толщина	Максимальная толщина	c, притупление	допуск на c, притупление	a, угол скоса	допуск на a, угол скоса	h, смещение притупления	b, зазор в стыке	допуск на b, зазор в стыке	n, уступ деталей	Минимальный пользовательский угол	Максимальный пользовательский угол	Тип шва	Характер выполненного шва	e, ширина большего валика	допуск на e, ширина большего валика	e1, ширина меньшего валика	допуск на e1, ширина меньшего валика	g, высота большего валика	допуск на g, высота большего валика	g1, высота меньшего валика	допуск на g1, высота большего валика	Зависимость параметров шва от толщины
8713-79	С38	Стыковое	С_двумя_симметричными_скосами	С_двумя_симметричными_скосами	АФф	18	25	6	1	30	3	0	2	+2;-1	0	0	0	Параметрический	Двухсторонний_симметричный	24	4	0	0	2,5	+1;-2	0	0	Не_зависят
8713-79	С38	Стыковое	С_двумя_симметричными_скосами	С_двумя_симметричными_скосами	АФф	25	40	6	1	30	3	0	2	+2;-1	0	0	0	Параметрический	Двухсторонний_симметричный	32	4	0	0	2,5	+1;-2	0	0	Не_зависят
8713-79	С38	Стыковое	С_двумя_симметричными_скосами	С_двумя_симметричными_скосами	АФф	40	50	6	1	30	3	0	2	+2;-1	0	0	0	Параметрический	Двухсторонний_симметричный	38	4	0	0	2,5	+1;-2	0	0	Не_зависят
8713-79	С38	Стыковое	С_двумя_симметричными_скосами	С_двумя_симметричными_скосами	АФф	50	60	6	1	30	3	0	2	+2;-1	0	0	0	Параметрический	Двухсторонний_симметричный	43	4	0	0	2,5	+1;-2	0	0	Не_зависят
14771-76	С12	Стыковое	Со_скосом_одной_кромки	Со_скосом_одной_кромки	ИП	3	3,5	1	1	50	2	0	1	1	0	0	0	Параметрический	Двухсторонний_не_симметричный	6	2	6	2	1	+0,5;-1	0,5	0,5	Не_зависят
14771-76	С12	Стыковое	Со_скосом_одной_кромки	Со_скосом_одной_кромки	ИП	3,5	4,5	1	1	50	2	0	1	1	0	0	0	Параметрический	Двухсторонний_не_симметричный	6	2	6	2	1	+0,5;-1	0,5	0,5	Не_зависят
14771-76	С12	Стыковое	Со_скосом_одной_кромки	Со_скосом_одной_кромки	ИП	4,5	5,5	1	1	50	2	0	1	1	0	0	0	Параметрический	Двухсторонний_не_симметричный	7	2	8	2	1	1	1	1	Не_зависят
14771-76	С12	Стыковое	Со_скосом_одной_кромки	Со_скосом_одной_кромки	ИП	5,5	6	1	1	50	2	0	1	1	0	0	0	Параметрический	Двухсторонний_не_симметричный	8	2	8	2	1	1	1	1	Не_зависят
14771-76	С12	Стыковое	Со_скосом_одной_кромки	Со_скосом_одной_кромки	ИП	6	7	1	1	50	2	0	1	1	0	0	0	Параметрический	Двухсторонний_не_симметричный	10	2	8	2	1	1	1	1	Не_зависят
14771-76	С12	Стыковое	Со_скосом_одной_кромки	Со_скосом_одной_кромки	ИП	7	8	1	1	50	2	0	1	1	0	0	0	Параметрический	Двухсторонний_не_симметричный	14	2	8	2	1	1	1	1	Не_зависят
14771-76	С12	Стыковое	Со_скосом_одной_кромки	Со_скосом_одной_кромки	ИП	8	9	1	1	50	2	0	1	1	0	0	0	Параметрический	Двухсторонний_не_симметричный	18	2	8	2	1	1	1	1	Не_зависят
14771-76	С12	Стыковое	Со_скосом_одной_кромки	Со_скосом_одной_кромки	ИП	9	10	1	1	50	2	0	1	1	0	0	0	Параметрический	Двухсторонний_не_симметричный	20	2	8	2	1	1	1	1	Не_зависят
14771-76	С12	Стыковое	Со_скосом_одной_кромки	Со_скосом_одной_кромки	ИНп	3	3,5	1	1	50	2	0	1	1	0	0	0	Параметрический	Двухсторонний_не_симметричный	6	2	6	2	1	+0,5;-1	0,5	0,5	Не_зависят
14771-76	С12	Стыковое	Со_скосом_одной_кромки	Со_скосом_одной_кромки	ИНп	3,5	4,5	1	1	50	2	0	1	1	0	0	0	Параметрический	Двухсторонний_не_симметричный	6	2	6	2	1	+0,5;-1	0,5	0,5	Не_зависят
14771-76	С12	Стыковое	Со_скосом_одной_кромки	Со_скосом_одной_кромки	ИНп	4,5	5,5	1	1	50	2	0	1	1	0	0	0	Параметрический	Двухсторонний_не_симметричный	7	2	8	2	1	1	1	1	Не_зависят
14771-76	С12	Стыковое	Со_скосом_одной_кромки	Со_скосом_одной_кромки	ИНп	5,5	6	1	1	50	2	0	1	1	0	0	0	Параметрический	Двухсторонний_не_симметричный	8	2	8	2	1	1	1	1	Не_зависят
14771-76	С12	Стыковое	Со_скосом_одной_кромки	Со_скосом_одной_кромки	ИНп	6	7	1	1	50	2	0	1	1	0	0	0	Параметрический	Двухсторонний_не_симметричный	10	2	8	2	1	1	1	1	Не_зависят
14771-76	С12	Стыковое	Со_скосом_одной_кромки	Со_скосом_одной_кромки	ИНп	7	8	1	1	50	2	0	1	1	0	0	0	Параметрический	Двухсторонний_не_симметричный	14	2	8	2	1	1	1	1	Не_зависят
14771-76	С12	Стыковое	Со_скосом_одной_кромки	Со_скосом_одной_кромки	ИНп	8	9	1	1	50	2	0	1	1	0	0	0	Параметрический	Двухсторонний_не_симметричный	18	2	8	2	1	1	1	1	Не_зависят
14771-76	С12	Стыковое	Со_скосом_одной_кромки	Со_скосом_одной_кромки	ИНп	9	10	1	1	50	2	0	1	1	0	0	0	Параметрический	Двухсторонний_не_симметричный	20	2	8	2	1	1	1	1	Не_зависят
14771-76	С12	Стыковое	Со_скосом_одной_кромки	Со_скосом_одной_кромки	УП	3	4	1	1	40	2	0	1	1	0	0	0	Параметрический	Двухсторонний_не_симметричный	6	2	8	2	1	1	2	1	Не_зависят
14771-76	С12	Стыковое	Со_скосом_одной_кромки	Со_скосом_одной_кромки	УП	4	7	1	1	40	2	0	1	1	0	0	0	Параметрический	Двухсторонний_не_симметричный	8	2	8	2	1	1	2	1	Не_зависят
14771-76	С12	Стыковое	Со_скосом_одной_кромки	Со_скосом_одной_кромки	УП	7	11	1	1	40	2	0	1	1	0	0	0	Параметрический	Двухсторонний_не_симметричный	14	2	8	2	1	1	2	1	Не_зависят
14771-76	С12	Стыковое	Со_скосом_одной_кромки	Со_скосом_одной_кромки	УП	11	14	2	+1;-2	40	2	0	2	+1;-2	0	0	0	Параметрический	Двухсторонний_не_симметричный	18	3	8	2	2	+1;-2	2	1	Не_зависят
14771-76	С12	Стыковое	Со_скосом_одной_кромки	Со_скосом_одной_кромки	УП	14	18	2	+1;-2	40	2	0	2	+1;-2	0	0	0	Параметрический	Двухсторонний_не_симметричный	22	3	8	2	2	+1;-2	2	1	Не_зависят
14771-76	С12	Стыковое	Со_скосом_одной_кромки	Со_скосом_одной_кромки	УП	18	22	2	+1;-2	40	2	0	2	+1;-2	0	0	0	Параметрический	Двухсторонний_не_симметричный	26	4	10	2	2	+1;-2	2	1	Не_зависят
14771-76	С12	Стыковое	Со_скосом_одной_кромки	Со_скосом_одной_кромки	УП	22	26	2	+1;-2	40	2	0	2	+1;-2	0	0	0	Параметрический	Двухсторонний_не_симметричный	30	4	10	2	2	+1;-2	2	1	Не_зависят
14771-76	С12	Стыковое	Со_скосом_одной_кромки	Со_скосом_одной_кромки	УП	26	30	2	+1;-2	40	2	0	2	+1;-2	0	0	0	Параметрический	Двухсторонний_не_симметричный	34	4	10	2	2	+1;-2	2	1	Не_зависят
14771-76	С12	Стыковое	Со_скосом_одной_кромки	Со_скосом_одной_кромки	УП	30	34	2	+1;-2	40	2	0	2	+1;-2	0	0	0	Параметрический	Двухсторонний_не_симметричный	38	4	10	2	2	+1;-2	2	1	Не_зависят
14771-76	С12	Стыковое	Со_скосом_одной_кромки	Со_скосом_одной_кромки	УП	34	40	2	+1;-2	40	2	0	2	+1;-2	0	0	0	Параметрический	Двухсторонний_не_симметричный	42	4	10	2	2	+1;-2	2	1	Не_зависят
14771-76	С12	Стыковое	Со_скосом_одной_кромки	Со_скосом_одной_кромки	УП	40	45	2	+1;-2	40	2	0	2	+1;-2	0	0	0	Параметрический	Двухсторонний_не_симметричный	46	5	10	2	2	+1;-2	2	1	Не_зависят
14771-76	С12	Стыковое	Со_скосом_одной_кромки	Со_скосом_одной_кромки	УП	45	53	2	+1;-2	40	2	0	2	+1;-2	0	0	0	Параметрический	Двухсторонний_не_симметричный	50	5	10	2	2	+1;-2	2	1	Не_зависят
14771-76	С12	Стыковое	Со_скосом_одной_кромки	Со_скосом_одной_кромки	УП	53	60	2	+1;-2	40	2	0	2	+1;-2	0	0	0	Параметрический	Двухсторонний_не_симметричный	54	5	10	2	2	+1;-2	2	1	Не_зависят
14771-76	Т8	Тавровое	С_двумя_симметричными_скосами	Без_скоса_тавровое	ИНп	6	9	1	1	55	2	0	1	1	0	0	0	Параметрический	Двухсторонний_симметричный	7	2	0	0	0,08	2	0	0	Зависит_только_g
14771-76	Т8	Тавровое	С_двумя_симметричными_скосами	Без_скоса_тавровое	ИНп	9	12	1	1	55	2	0	1	1	0	0	0	Параметрический	Двухсторонний_симметричный	9	2	0	0	0,08	2	0	0	Зависит_только_g
14771-76	Т8	Тавровое	С_двумя_симметричными_скосами	Без_скоса_тавровое	ИНп	12	16	1	1	55	2	0	1	1	0	0	0	Параметрический	Двухсторонний_симметричный	12	2	0	0	0,08	2	0	0	Зависит_только_g
14771-76	Т8	Тавровое	С_двумя_симметричными_скосами	Без_скоса_тавровое	ИНп	16	20	1	1	55	2	0	1	1	0	0	0	Параметрический	Двухсторонний_симметричный	16	2	0	0	0,08	2	0	0	Зависит_только_g
14771-76	Т8	Тавровое	С_двумя_симметричными_скосами	Без_скоса_тавровое	ИП	6	9	1	1	45	2	0	1	1	0	0	0	Параметрический	Двухсторонний_симметричный	10	2	0	0	0,08	2	0	0	Зависит_только_g
14771-76	Т8	Тавровое	С_двумя_симметричными_скосами	Без_скоса_тавровое	ИП	9	12	2	+1;-2	45	2	0	2	+1;-2	0	0	0	Параметрический	Двухсторонний_симметричный	12	3	0	0	0,08	2	0	0	Зависит_только_g
14771-76	Т8	Тавровое	С_двумя_симметричными_скосами	Без_скоса_тавровое	ИП	12	18	2	+1;-2	45	2	0	2	+1;-2	0	0	0	Параметрический	Двухсторонний_симметричный	12	3	0	0	0,08	2	0	0	Зависит_только_g
14771-76	Т8	Тавровое	С_двумя_симметричными_скосами	Без_скоса_тавровое	ИП	18	24	2	+1;-2	45	2	0	2	+1;-2	0	0	0	Параметрический	Двухсторонний_симметричный	14	3	0	0	0,08	2	0	0	Зависит_только_g
14771-76	Т8	Тавровое	С_двумя_симметричными_скосами	Без_скоса_тавровое	ИП	24	30	2	+1;-2	45	2	0	2	+1;-2	0	0	0	Параметрический	Двухсторонний_симметричный	16	4	0	0	0,08	2	0	0	Зависит_только_g
14771-76	Т8	Тавровое	С_двумя_симметричными_скосами	Без_скоса_тавровое	ИП	30	36	2	+1;-2	45	2	0	2	+1;-2	0	0	0	Параметрический	Двухсторонний_симметричный	20	4	0	0	0,08	2	0	0	Зависит_только_g
14771-76	Т8	Тавровое	С_двумя_симметричными_скосами	Без_скоса_тавровое	ИП	36	42	2	+1;-2	45	2	0	2	+1;-2	0	0	0	Параметрический	Двухсторонний_симметричный	24	4	0	0	0,08	2	0	0	Зависит_только_g
14771-76	Т8	Тавровое	С_двумя_симметричными_скосами	Без_скоса_тавровое	ИП	42	48	2	+1;-2	45	2	0	2	+1;-2	0	0	0	Параметрический	Двухсторонний_симметричный	28	5	0	0	0,08	2	0	0	Зависит_только_g
14771-76	Т8	Тавровое	С_двумя_симметричными_скосами	Без_скоса_тавровое	ИП	48	53	2	+1;-2	45	2	0	2	+1;-2	0	0	0	Параметрический	Двухсторонний_симметричный	32	5	0	0	0,08	2	0	0	Зависит_только_g
14771-76	Т8	Тавровое	С_двумя_симметричными_скосами	Без_скоса_тавровое	ИП	53	60	2	+1;-2	45	2	0	2	+1;-2	0	0	0	Параметрический	Двухсторонний_симметричный	36	5	0	0	0,08	2	0	0	Зависит_только_g
14771-76	Т8	Тавровое	С_двумя_симметричными_скосами	Без_скоса_тавровое	ИП	60	65	2	+1;-2	45	2	0	2	+1;-2	0	0	0	Параметрический	Двухсторонний_симметричный	40	5	0	0	0,08	2	0	0	Зависит_только_g
14771-76	Т8	Тавровое	С_двумя_симметричными_скосами	Без_скоса_тавровое	ИП	65	75	2	+1;-2	45	2	0	2	+1;-2	0	0	0	Параметрический	Двухсторонний_симметричный	44	5	0	0	0,08	2	0	0	Зависит_только_g
14771-76	Т8	Тавровое	С_двумя_симметричными_скосами	Без_скоса_тавровое	ИП	75	80	2	+1;-2	45	2	0	2	+1;-2	0	0	0	Параметрический	Двухсторонний_симметричный	48	5	0	0	0,08	2	0	0	Зависит_только_g
14771-76	Т8	Тавровое	С_двумя_симметричными_скосами	Без_скоса_тавровое	УП	6	9	1	1	45	2	0	1	1	0	0	0	Параметрический	Двухсторонний_симметричный	10	2	0	0	0,08	2	0	0	Зависит_только_g
14771-76	Т8	Тавровое	С_двумя_симметричными_скосами	Без_скоса_тавровое	УП	9	12	2	+1;-2	45	2	0	2	+1;-2	0	0	0	Параметрический	Двухсторонний_симметричный	12	3	0	0	0,08	2	0	0	Зависит_только_g
14771-76	Т8	Тавровое	С_двумя_симметричными_скосами	Без_скоса_тавровое	УП	12	18	2	+1;-2	45	2	0	2	+1;-2	0	0	0	Параметрический	Двухсторонний_симметричный	12	3	0	0	0,08	2	0	0	Зависит_только_g
14771-76	Т8	Тавровое	С_двумя_симметричными_скосами	Без_скоса_тавровое	УП	18	24	2	+1;-2	45	2	0	2	+1;-2	0	0	0	Параметрический	Двухсторонний_симметричный	14	3	0	0	0,08	2	0	0	Зависит_только_g
14771-76	Т8	Тавровое	С_двумя_симметричными_скосами	Без_скоса_тавровое	УП	24	30	2	+1;-2	45	2	0	2	+1;-2	0	0	0	Параметрический	Двухсторонний_симметричный	16	4	0	0	0,08	2	0	0	Зависит_только_g
14771-76	Т8	Тавровое	С_двумя_симметричными_скосами	Без_скоса_тавровое	УП	30	36	2	+1;-2	45	2	0	2	+1;-2	0	0	0	Параметрический	Двухсторонний_симметричный	20	4	0	0	0,08	2	0	0	Зависит_только_g
14771-76	Т8	Тавровое	С_двумя_симметричными_скосами	Без_скоса_тавровое	УП	36	42	2	+1;-2	45	2	0	2	+1;-2	0	0	0	Параметрический	Двухсторонний_симметричный	24	4	0	0	0,08	2	0	0	Зависит_только_g
14771-76	Т8	Тавровое	С_двумя_симметричными_скосами	Без_скоса_тавровое	УП	42	48	2	+1;-2	45	2	0	2	+1;-2	0	0	0	Параметрический	Двухсторонний_симметричный	28	5	0	0	0,08	2	0	0	Зависит_только_g
14771-76	Т8	Тавровое	С_двумя_симметричными_скосами	Без_скоса_тавровое	УП	48	53	2	+1;-2	45	2	0	2	+1;-2	0	0	0	Параметрический	Двухсторонний_симметричный	32	5	0	0	0,08	2	0	0	Зависит_только_g
14771-76	Т8	Тавровое	С_двумя_симметричными_скосами	Без_скоса_тавровое	УП	53	60	2	+1;-2	45	2	0	2	+1;-2	0	0	0	Параметрический	Двухсторонний_симметричный	36	5	0	0	0,08	2	0	0	Зависит_только_g
14771-76	Т8	Тавровое	С_двумя_симметричными_скосами	Без_скоса_тавровое	УП	60	65	2	+1;-2	45	2	0	2	+1;-2	0	0	0	Параметрический	Двухсторонний_симметричный	40	5	0	0	0,08	2	0	0	Зависит_только_g
14771-76	Т8	Тавровое	С_двумя_симметричными_скосами	Без_скоса_тавровое	УП	65	75	2	+1;-2	45	2	0	2	+1;-2	0	0	0	Параметрический	Двухсторонний_симметричный	44	5	0	0	0,08	2	0	0	Зависит_только_g
14771-76	Т8	Тавровое	С_двумя_симметричными_скосами	Без_скоса_тавровое	УП	75	80	2	+1;-2	45	2	0	2	+1;-2	0	0	0	Параметрический	Двухсторонний_симметричный	48	5	0	0	0,08	2	0	0	Зависит_только_g
14771-76	С25	Стыковое	С_двумя_симметричными_скосами	С_двумя_симметричными_скосами	ИНп	6	9	1	1	30	2	0	1	1	0	0	0	Параметрический	Двухсторонний_симметричный	7	2	0	0	1	1	0	0	Не_зависят
14771-76	С25	Стыковое	С_двумя_симметричными_скосами	С_двумя_симметричными_скосами	ИНп	9	12	1	1	30	2	0	1	1	0	0	0	Параметрический	Двухсторонний_симметричный	9	2	0	0	1	1	0	0	Не_зависят
14771-76	С25	Стыковое	С_двумя_симметричными_скосами	С_двумя_симметричными_скосами	ИНп	12	16	1	1	30	2	0	1	1	0	0	0	Параметрический	Двухсторонний_симметричный	12	2	0	0	1	1	0	0	Не_зависят
14771-76	С25	Стыковое	С_двумя_симметричными_скосами	С_двумя_симметричными_скосами	ИНп	16	20	1	1	30	2	0	1	1	0	0	0	Параметрический	Двухсторонний_симметричный	15	2	0	0	1	1	0	0	Не_зависят
14771-76	С25	Стыковое	С_двумя_симметричными_скосами	С_двумя_симметричными_скосами	ИП	6	9	1	1	20	2	0	1	1	0	0	0	Параметрический	Двухсторонний_симметричный	6	2	0	0	1	1	0	0	Не_зависят
14771-76	С25	Стыковое	С_двумя_симметричными_скосами	С_двумя_симметричными_скосами	ИП	9	12	1	1	20	2	0	1	1	0	0	0	Параметрический	Двухсторонний_симметричный	8	2	0	0	1	1	0	0	Не_зависят
14771-76	С25	Стыковое	С_двумя_симметричными_скосами	С_двумя_симметричными_скосами	ИП	12	16	1	1	20	2	0	1	1	0	0	0	Параметрический	Двухсторонний_симметричный	10	2	0	0	1	1	0	0	Не_зависят
14771-76	С25	Стыковое	С_двумя_симметричными_скосами	С_двумя_симметричными_скосами	ИП	16	20	1	1	20	2	0	1	1	0	0	0	Параметрический	Двухсторонний_симметричный	12	2	0	0	1	1	0	0	Не_зависят
14771-76	С25	Стыковое	С_двумя_симметричными_скосами	С_двумя_симметричными_скосами	ИП	20	28	2	+1;-2	20	2	0	2	+1;-2	0	0	0	Параметрический	Двухсторонний_симметричный	15	2	0	0	2	+1;-2	0	0	Не_зависят
14771-76	С25	Стыковое	С_двумя_симметричными_скосами	С_двумя_симметричными_скосами	ИП	28	36	2	+1;-2	20	2	0	2	+1;-2	0	0	0	Параметрический	Двухсторонний_симметричный	18	3	0	0	2	+1;-2	0	0	Не_зависят
14771-76	С25	Стыковое	С_двумя_симметричными_скосами	С_двумя_симметричными_скосами	ИП	36	45	2	+1;-2	20	2	0	2	+1;-2	0	0	0	Параметрический	Двухсторонний_симметричный	20	3	0	0	2	+1;-2	0	0	Не_зависят
14771-76	С25	Стыковое	С_двумя_симметричными_скосами	С_двумя_симметричными_скосами	ИП	45	53	2	+1;-2	20	2	0	2	+1;-2	0	0	0	Параметрический	Двухсторонний_симметричный	24	4	0	0	2	+1;-2	0	0	Не_зависят
14771-76	С25	Стыковое	С_двумя_симметричными_скосами	С_двумя_симметричными_скосами	ИП	53	60	2	+1;-2	20	2	0	2	+1;-2	0	0	0	Параметрический	Двухсторонний_симметричный	28	4	0	0	2	+1;-2	0	0	Не_зависят
14771-76	С25	Стыковое	С_двумя_симметричными_скосами	С_двумя_симметричными_скосами	ИП	60	70	2	+1;-2	20	2	0	2	+1;-2	0	0	0	Параметрический	Двухсторонний_симметричный	32	4	0	0	2	+1;-2	0	0	Не_зависят
14771-76	С25	Стыковое	С_двумя_симметричными_скосами	С_двумя_симметричными_скосами	ИП	70	80	2	+1;-2	20	2	0	2	+1;-2	0	0	0	Параметрический	Двухсторонний_симметричный	36	4	0	0	2	+1;-2	0	0	Не_зависят
14771-76	С25	Стыковое	С_двумя_симметричными_скосами	С_двумя_симметричными_скосами	ИП	80	90	2	+1;-2	20	2	0	2	+1;-2	0	0	0	Параметрический	Двухсторонний_симметричный	40	5	0	0	2	+1;-2	0	0	Не_зависят
14771-76	С25	Стыковое	С_двумя_симметричными_скосами	С_двумя_симметричными_скосами	ИП	90	100	2	+1;-2	20	2	0	2	+1;-2	0	0	0	Параметрический	Двухсторонний_симметричный	44	5	0	0	2	+1;-2	0	0	Не_зависят
14771-76	С25	Стыковое	С_двумя_симметричными_скосами	С_двумя_симметричными_скосами	ИП	100	110	2	+1;-2	20	2	0	2	+1;-2	0	0	0	Параметрический	Двухсторонний_симметричный	48	6	0	0	2	+1;-2	0	0	Не_зависят
14771-76	С25	Стыковое	С_двумя_симметричными_скосами	С_двумя_симметричными_скосами	ИП	110	120	2	+1;-2	20	2	0	2	+1;-2	0	0	0	Параметрический	Двухсторонний_симметричный	52	6	0	0	2	+1;-2	0	0	Не_зависят
14771-76	С25	Стыковое	С_двумя_симметричными_скосами	С_двумя_симметричными_скосами	УП	6	9	1	1	20	2	0	1	1	0	0	0	Параметрический	Двухсторонний_симметричный	6	2	0	0	1	1	0	0	Не_зависят
14771-76	С25	Стыковое	С_двумя_симметричными_скосами	С_двумя_симметричными_скосами	УП	9	12	1	1	20	2	0	1	1	0	0	0	Параметрический	Двухсторонний_симметричный	8	2	0	0	1	1	0	0	Не_зависят
14771-76	С25	Стыковое	С_двумя_симметричными_скосами	С_двумя_симметричными_скосами	УП	12	16	1	1	20	2	0	1	1	0	0	0	Параметрический	Двухсторонний_симметричный	10	2	0	0	1	1	0	0	Не_зависят
14771-76	С25	Стыковое	С_двумя_симметричными_скосами	С_двумя_симметричными_скосами	УП	16	20	1	1	20	2	0	1	1	0	0	0	Параметрический	Двухсторонний_симметричный	12	2	0	0	1	1	0	0	Не_зависят
14771-76	С25	Стыковое	С_двумя_симметричными_скосами	С_двумя_симметричными_скосами	УП	20	28	2	+1;-2	20	2	0	2	+1;-2	0	0	0	Параметрический	Двухсторонний_симметричный	15	2	0	0	2	+1;-2	0	0	Не_зависят
14771-76	С25	Стыковое	С_двумя_симметричными_скосами	С_двумя_симметричными_скосами	УП	28	36	2	+1;-2	20	2	0	2	+1;-2	0	0	0	Параметрический	Двухсторонний_симметричный	18	3	0	0	2	+1;-2	0	0	Не_зависят
14771-76	С25	Стыковое	С_двумя_симметричными_скосами	С_двумя_симметричными_скосами	УП	36	45	2	+1;-2	20	2	0	2	+1;-2	0	0	0	Параметрический	Двухсторонний_симметричный	20	3	0	0	2	+1;-2	0	0	Не_зависят
14771-76	С25	Стыковое	С_двумя_симметричными_скосами	С_двумя_симметричными_скосами	УП	45	53	2	+1;-2	20	2	0	2	+1;-2	0	0	0	Параметрический	Двухсторонний_симметричный	24	4	0	0	2	+1;-2	0	0	Не_зависят
14771-76	С25	Стыковое	С_двумя_симметричными_скосами	С_двумя_симметричными_скосами	УП	53	60	2	+1;-2	20	2	0	2	+1;-2	0	0	0	Параметрический	Двухсторонний_симметричный	28	4	0	0	2	+1;-2	0	0	Не_зависят
14771-76	С25	Стыковое	С_двумя_симметричными_скосами	С_двумя_симметричными_скосами	УП	60	70	2	+1;-2	20	2	0	2	+1;-2	0	0	0	Параметрический	Двухсторонний_симметричный	32	4	0	0	2	+1;-2	0	0	Не_зависят
14771-76	С25	Стыковое	С_двумя_симметричными_скосами	С_двумя_симметричными_скосами	УП	70	80	2	+1;-2	20	2	0	2	+1;-2	0	0	0	Параметрический	Двухсторонний_симметричный	36	4	0	0	2	+1;-2	0	0	Не_зависят
14771-76	С25	Стыковое	С_двумя_симметричными_скосами	С_двумя_симметричными_скосами	УП	80	90	2	+1;-2	20	2	0	2	+1;-2	0	0	0	Параметрический	Двухсторонний_симметричный	40	5	0	0	2	+1;-2	0	0	Не_зависят
14771-76	С25	Стыковое	С_двумя_симметричными_скосами	С_двумя_симметричными_скосами	УП	90	100	2	+1;-2	20	2	0	2	+1;-2	0	0	0	Параметрический	Двухсторонний_симметричный	44	5	0	0	2	+1;-2	0	0	Не_зависят
14771-76	С25	Стыковое	С_двумя_симметричными_скосами	С_двумя_симметричными_скосами	УП	100	110	2	+1;-2	20	2	0	2	+1;-2	0	0	0	Параметрический	Двухсторонний_симметричный	48	6	0	0	2	+1;-2	0	0	Не_зависят
14771-76	С25	Стыковое	С_двумя_симметричными_скосами	С_двумя_симметричными_скосами	УП	110	120	2	+1;-2	20	2	0	2	+1;-2	0	0	0	Параметрический	Двухсторонний_симметричный	52	6	0	0	2	+1;-2	0	0	Не_зависят
14771-76	С21	Стыковое	Со_скосом_одной_кромки	Со_скосом_одной_кромки	ИНп	3	3,5	1	1	30	2	0	1	1	0	0	0	Параметрический	Двухсторонний_не_симметричный	6	1	6	2	1	+0,5;-1	0,5	0,5	Не_зависят
14771-76	С21	Стыковое	Со_скосом_одной_кромки	Со_скосом_одной_кромки	ИНп	3,5	4,5	1	1	30	2	0	1	1	0	0	0	Параметрический	Двухсторонний_не_симметричный	7	2	6	2	1	+0,5;-1	0,5	0,5	Не_зависят
14771-76	С21	Стыковое	Со_скосом_одной_кромки	Со_скосом_одной_кромки	ИНп	4,5	5,5	2	+1;-2	30	2	0	2	+1;-2	0	0	0	Параметрический	Двухсторонний_не_симметричный	8	2	8	2	1	1	1	1	Не_зависят
14771-76	С21	Стыковое	Со_скосом_одной_кромки	Со_скосом_одной_кромки	ИНп	5,5	6	2	+1;-2	30	2	0	2	+1;-2	0	0	0	Параметрический	Двухсторонний_не_симметричный	10	2	8	2	1	1	1	1	Не_зависят
14771-76	С21	Стыковое	Со_скосом_одной_кромки	Со_скосом_одной_кромки	ИНп	6	8	2	+1;-2	30	2	0	2	+1;-2	0	0	0	Параметрический	Двухсторонний_не_симметричный	12	2	8	2	1	1	1	1	Не_зависят
14771-76	С21	Стыковое	Со_скосом_одной_кромки	Со_скосом_одной_кромки	ИНп	8	10	2	+1;-2	30	2	0	2	+1;-2	0	0	0	Параметрический	Двухсторонний_не_симметричный	14	2	8	2	1	1	1	1	Не_зависят
14771-76	С21	Стыковое	Со_скосом_одной_кромки	Со_скосом_одной_кромки	ИП	3	3,5	1	1	30	2	0	1	1	0	0	0	Параметрический	Двухсторонний_не_симметричный	6	1	6	2	1	+0,5;-1	0,5	0,5	Не_зависят
14771-76	С21	Стыковое	Со_скосом_одной_кромки	Со_скосом_одной_кромки	ИП	3,5	4,5	1	1	30	2	0	1	1	0	0	0	Параметрический	Двухсторонний_не_симметричный	7	2	6	2	1	+0,5;-1	0,5	0,5	Не_зависят
14771-76	С21	Стыковое	Со_скосом_одной_кромки	Со_скосом_одной_кромки	ИП	4,5	5,5	2	+1;-2	30	2	0	2	+1;-2	0	0	0	Параметрический	Двухсторонний_не_симметричный	8	2	8	2	1	1	1	1	Не_зависят
14771-76	С21	Стыковое	Со_скосом_одной_кромки	Со_скосом_одной_кромки	ИП	5,5	6	2	+1;-2	30	2	0	2	+1;-2	0	0	0	Параметрический	Двухсторонний_не_симметричный	10	2	8	2	1	1	1	1	Не_зависят
14771-76	С21	Стыковое	Со_скосом_одной_кромки	Со_скосом_одной_кромки	ИП	6	8	2	+1;-2	30	2	0	2	+1;-2	0	0	0	Параметрический	Двухсторонний_не_симметричный	12	2	8	2	1	1	1	1	Не_зависят
14771-76	С21	Стыковое	Со_скосом_одной_кромки	Со_скосом_одной_кромки	ИП	8	10	2	+1;-2	30	2	0	2	+1;-2	0	0	0	Параметрический	Двухсторонний_не_симметричный	14	2	8	2	1	1	1	1	Не_зависят
14771-76	С21	Стыковое	Со_скосом_одной_кромки	Со_скосом_одной_кромки	УП	3	4	2	+1;-2	20	2	0	2	+1;-2	0	0	0	Параметрический	Двухсторонний_не_симметричный	6	2	8	2	1	1	1	1	Не_зависят
14771-76	С21	Стыковое	Со_скосом_одной_кромки	Со_скосом_одной_кромки	УП	4	7	2	+1;-2	20	2	0	2	+1;-2	0	0	0	Параметрический	Двухсторонний_не_симметричный	8	2	8	2	1	1	1	1	Не_зависят
14771-76	С21	Стыковое	Со_скосом_одной_кромки	Со_скосом_одной_кромки	УП	7	11	2	+1;-2	20	2	0	2	+1;-2	0	0	0	Параметрический	Двухсторонний_не_симметричный	10	2	8	2	1	1	1	1	Не_зависят
14771-76	С21	Стыковое	Со_скосом_одной_кромки	Со_скосом_одной_кромки	УП	11	14	2	+1;-2	20	2	0	2	+1;-2	0	0	0	Параметрический	Двухсторонний_не_симметричный	13	3	8	2	2	+1;-2	2	1	Не_зависят
14771-76	С21	Стыковое	Со_скосом_одной_кромки	Со_скосом_одной_кромки	УП	14	18	2	+1;-2	20	2	0	2	+1;-2	0	0	0	Параметрический	Двухсторонний_не_симметричный	16	3	8	2	2	+1;-2	2	1	Не_зависят
14771-76	С21	Стыковое	Со_скосом_одной_кромки	Со_скосом_одной_кромки	УП	18	22	2	+1;-2	20	2	0	2	+1;-2	0	0	0	Параметрический	Двухсторонний_не_симметричный	20	4	10	2	2	+1;-2	2	1	Не_зависят
14771-76	С21	Стыковое	Со_скосом_одной_кромки	Со_скосом_одной_кромки	УП	22	26	2	+1;-2	20	2	0	2	+1;-2	0	0	0	Параметрический	Двухсторонний_не_симметричный	24	4	10	2	2	+1;-2	2	1	Не_зависят
14771-76	С21	Стыковое	Со_скосом_одной_кромки	Со_скосом_одной_кромки	УП	26	30	2	+1;-2	20	2	0	2	+1;-2	0	0	0	Параметрический	Двухсторонний_не_симметричный	28	4	10	2	2	+1;-2	2	1	Не_зависят
14771-76	С21	Стыковое	Со_скосом_одной_кромки	Со_скосом_одной_кромки	УП	30	36	2	+1;-2	20	2	0	2	+1;-2	0	0	0	Параметрический	Двухсторонний_не_симметричный	32	4	10	2	2	+1;-2	2	1	Не_зависят
14771-76	С21	Стыковое	Со_скосом_одной_кромки	Со_скосом_одной_кромки	УП	36	42	2	+1;-2	20	2	0	2	+1;-2	0	0	0	Параметрический	Двухсторонний_не_симметричный	36	4	10	2	2	+1;-2	2	1	Не_зависят
14771-76	С21	Стыковое	Со_скосом_одной_кромки	Со_скосом_одной_кромки	УП	42	48	2	+1;-2	20	2	0	2	+1;-2	0	0	0	Параметрический	Двухсторонний_не_симметричный	40	4	10	2	2	+1;-2	2	1	Не_зависят
14771-76	С21	Стыковое	Со_скосом_одной_кромки	Со_скосом_одной_кромки	УП	48	54	2	+1;-2	20	2	0	2	+1;-2	0	0	0	Параметрический	Двухсторонний_не_симметричный	44	4	10	2	2	+1;-2	2	1	Не_зависят
14771-76	С21	Стыковое	Со_скосом_одной_кромки	Со_скосом_одной_кромки	УП	54	60	2	+1;-2	20	2	0	2	+1;-2	0	0	0	Параметрический	Двухсторонний_не_симметричный	48	4	10	2	2	+1;-2	2	1	Не_зависят
14771-76	С19	Стыковое	Со_скосом_одной_кромки	Со_скосом_одной_кромки	ИНп	3	3,5	1	1	30	2	0	1	1	0	0	0	Параметрический	Односторонний_на_остающейся_подкладке	6	2	0	0	1	+0,5;-1	0	0	Не_зависят
14771-76	С19	Стыковое	Со_скосом_одной_кромки	Со_скосом_одной_кромки	ИНп	3,8	4	1	1	30	2	0	1	1	0	0	0	Параметрический	Односторонний_на_остающейся_подкладке	7	2	0	0	1	+0,5;-1	0	0	Не_зависят
14771-76	С19	Стыковое	Со_скосом_одной_кромки	Со_скосом_одной_кромки	ИНп	4	5,5	1	1	30	2	0	1	1	0	0	0	Параметрический	Односторонний_на_остающейся_подкладке	9	2	0	0	1	1	0	0	Не_зависят
14771-76	С19	Стыковое	Со_скосом_одной_кромки	Со_скосом_одной_кромки	ИНп	5,5	6	1	1	30	2	0	1	1	0	0	0	Параметрический	Односторонний_на_остающейся_подкладке	10	2	0	0	1	1	0	0	Не_зависят
14771-76	С19	Стыковое	Со_скосом_одной_кромки	Со_скосом_одной_кромки	ИНп	6	7	1	1	30	2	0	1	1	0	0	0	Параметрический	Односторонний_на_остающейся_подкладке	11	2	0	0	1	1	0	0	Не_зависят
14771-76	С19	Стыковое	Со_скосом_одной_кромки	Со_скосом_одной_кромки	ИНп	7	8	1	1	30	2	0	1	1	0	0	0	Параметрический	Односторонний_на_остающейся_подкладке	12	2	0	0	1	1	0	0	Не_зависят
14771-76	С19	Стыковое	Со_скосом_одной_кромки	Со_скосом_одной_кромки	ИНп	8	9	1	1	30	2	0	1	1	0	0	0	Параметрический	Односторонний_на_остающейся_подкладке	14	2	0	0	1	1	0	0	Не_зависят
14771-76	С19	Стыковое	Со_скосом_одной_кромки	Со_скосом_одной_кромки	ИНп	9	10	1	1	30	2	0	1	1	0	0	0	Параметрический	Односторонний_на_остающейся_подкладке	16	2	0	0	1	1	0	0	Не_зависят
14771-76	С19	Стыковое	Со_скосом_одной_кромки	Со_скосом_одной_кромки	УП	3	4	1	1	20	2	0	1	1	0	0	0	Параметрический	Односторонний_на_остающейся_подкладке	8	2	0	0	1	1	0	0	Не_зависят
14771-76	С19	Стыковое	Со_скосом_одной_кромки	Со_скосом_одной_кромки	УП	4,5	7	1	1	20	2	0	1	1	0	0	0	Параметрический	Односторонний_на_остающейся_подкладке	10	2	0	0	1	1	0	0	Не_зависят
14771-76	С19	Стыковое	Со_скосом_одной_кромки	Со_скосом_одной_кромки	УП	8	11	1	1	20	2	0	1	1	0	0	0	Параметрический	Односторонний_на_остающейся_подкладке	12	2	0	0	1	1	0	0	Не_зависят
14771-76	С19	Стыковое	Со_скосом_одной_кромки	Со_скосом_одной_кромки	УП	12	14	2	+1;-2	20	2	0	2	+1;-2	0	0	0	Параметрический	Односторонний_на_остающейся_подкладке	16	3	0	0	2	+1;-2	0	0	Не_зависят
14771-76	С19	Стыковое	Со_скосом_одной_кромки	Со_скосом_одной_кромки	УП	16	18	2	+1;-2	20	2	0	2	+1;-2	0	0	0	Параметрический	Односторонний_на_остающейся_подкладке	20	3	0	0	2	+1;-2	0	0	Не_зависят
14771-76	С19	Стыковое	Со_скосом_одной_кромки	Со_скосом_одной_кромки	УП	20	22	2	+1;-2	20	2	0	2	+1;-2	0	0	0	Параметрический	Односторонний_на_остающейся_подкладке	26	4	0	0	2	+1;-2	0	0	Не_зависят
14771-76	С19	Стыковое	Со_скосом_одной_кромки	Со_скосом_одной_кромки	УП	24	26	2	+1;-2	20	2	0	2	+1;-2	0	0	0	Параметрический	Односторонний_на_остающейся_подкладке	30	4	0	0	2	+1;-2	0	0	Не_зависят
14771-76	С19	Стыковое	Со_скосом_одной_кромки	Со_скосом_одной_кромки	УП	28	30	2	+1;-2	20	2	0	2	+1;-2	0	0	0	Параметрический	Односторонний_на_остающейся_подкладке	34	4	0	0	2	+1;-2	0	0	Не_зависят
14771-76	С19	Стыковое	Со_скосом_одной_кромки	Со_скосом_одной_кромки	УП	32	36	2	+1;-2	20	2	0	2	+1;-2	0	0	0	Параметрический	Односторонний_на_остающейся_подкладке	38	4	0	0	2	+1;-2	0	0	Не_зависят
14771-76	С19	Стыковое	Со_скосом_одной_кромки	Со_скосом_одной_кромки	УП	38	42	2	+1;-2	20	2	0	2	2	0	0	0	Параметрический	Односторонний_на_остающейся_подкладке	44	4	0	0	2	+1;-2	0	0	Не_зависят
14771-76	С19	Стыковое	Со_скосом_одной_кромки	Со_скосом_одной_кромки	УП	45	48	2	+1;-2	20	2	0	2	2	0	0	0	Параметрический	Односторонний_на_остающейся_подкладке	48	5	0	0	2	+1;-2	0	0	Не_зависят
14771-76	С19	Стыковое	Со_скосом_одной_кромки	Со_скосом_одной_кромки	УП	50	53	2	+1;-2	20	2	0	2	2	0	0	0	Параметрический	Односторонний_на_остающейся_подкладке	52	5	0	0	2	+1;-2	0	0	Не_зависят
14771-76	С19	Стыковое	Со_скосом_одной_кромки	Со_скосом_одной_кромки	УП	56	60	2	+1;-2	20	2	0	2	2	0	0	0	Параметрический	Односторонний_на_остающейся_подкладке	56	5	0	0	2	+1;-2	0	0	Не_зависят
14771-76	С19	Стыковое	Со_скосом_одной_кромки	Со_скосом_одной_кромки	ИП	3	3,5	1	1	30	2	0	1	1	0	0	0	Параметрический	Односторонний_на_остающейся_подкладке	6	2	0	0	1	+0,5;-1	0	0	Не_зависят
14771-76	С19	Стыковое	Со_скосом_одной_кромки	Со_скосом_одной_кромки	ИП	3,8	4	1	1	30	2	0	1	1	0	0	0	Параметрический	Односторонний_на_остающейся_подкладке	7	2	0	0	1	+0,5;-1	0	0	Не_зависят
14771-76	С19	Стыковое	Со_скосом_одной_кромки	Со_скосом_одной_кромки	ИП	4	5,5	1	1	30	2	0	1	1	0	0	0	Параметрический	Односторонний_на_остающейся_подкладке	9	2	0	0	1	1	0	0	Не_зависят
14771-76	С19	Стыковое	Со_скосом_одной_кромки	Со_скосом_одной_кромки	ИП	5,5	6	1	1	30	2	0	1	1	0	0	0	Параметрический	Односторонний_на_остающейся_подкладке	10	2	0	0	1	1	0	0	Не_зависят
14771-76	С19	Стыковое	Со_скосом_одной_кромки	Со_скосом_одной_кромки	ИП	6	7	1	1	30	2	0	1	1	0	0	0	Параметрический	Односторонний_на_остающейся_подкладке	11	2	0	0	1	1	0	0	Не_зависят
14771-76	С19	Стыковое	Со_скосом_одной_кромки	Со_скосом_одной_кромки	ИП	7	8	1	1	30	2	0	1	1	0	0	0	Параметрический	Односторонний_на_остающейся_подкладке	12	2	0	0	1	1	0	0	Не_зависят
14771-76	С19	Стыковое	Со_скосом_одной_кромки	Со_скосом_одной_кромки	ИП	8	9	1	1	30	2	0	1	1	0	0	0	Параметрический	Односторонний_на_остающейся_подкладке	14	2	0	0	1	1	0	0	Не_зависят
14771-76	С19	Стыковое	Со_скосом_одной_кромки	Со_скосом_одной_кромки	ИП	9	10	1	1	30	2	0	1	1	0	0	0	Параметрический	Односторонний_на_остающейся_подкладке	16	2	0	0	1	1	0	0	Не_зависят
14771-76	С18	Стыковое	Со_скосом_одной_кромки	Со_скосом_одной_кромки	ИНп	3	3,5	1	1	30	2	0	1	1	0	0	0	Параметрический	Односторонний_на_съемной_подкладке	6	2	0	0	1	+0,5;-1	0	0	Не_зависят
14771-76	С18	Стыковое	Со_скосом_одной_кромки	Со_скосом_одной_кромки	ИНп	3,8	4,5	1	1	30	2	0	1	1	0	0	0	Параметрический	Односторонний_на_съемной_подкладке	7	2	0	0	1	+0,5;-1	0	0	Не_зависят
14771-76	С18	Стыковое	Со_скосом_одной_кромки	Со_скосом_одной_кромки	ИНп	4,5	5,5	1	1	30	2	0	1	1	0	0	0	Параметрический	Односторонний_на_съемной_подкладке	8	2	0	0	1	1	0	0	Не_зависят
14771-76	С18	Стыковое	Со_скосом_одной_кромки	Со_скосом_одной_кромки	ИНп	5,5	6	1	1	30	2	0	1	1	0	0	0	Параметрический	Односторонний_на_съемной_подкладке	10	2	0	0	1	1	0	0	Не_зависят
14771-76	С18	Стыковое	Со_скосом_одной_кромки	Со_скосом_одной_кромки	ИНп	6	8	1	1	30	2	0	1	1	0	0	0	Параметрический	Односторонний_на_съемной_подкладке	12	2	0	0	1	1	0	0	Не_зависят
14771-76	С18	Стыковое	Со_скосом_одной_кромки	Со_скосом_одной_кромки	ИНп	8	10	1	1	30	2	0	1	1	0	0	0	Параметрический	Односторонний_на_съемной_подкладке	14	2	0	0	1	1	0	0	Не_зависят
14771-76	С18	Стыковое	Со_скосом_одной_кромки	Со_скосом_одной_кромки	УП	3	4	1	1	30	2	0	1	1	0	0	0	Параметрический	Односторонний_на_съемной_подкладке	8	2	0	0	1	1	0	0	Не_зависят
14771-76	С18	Стыковое	Со_скосом_одной_кромки	Со_скосом_одной_кромки	УП	4	7	1	1	20	2	0	1	1	0	0	0	Параметрический	Односторонний_на_съемной_подкладке	10	2	0	0	1	1	0	0	Не_зависят
14771-76	С18	Стыковое	Со_скосом_одной_кромки	Со_скосом_одной_кромки	УП	7	11	1	1	20	2	0	1	1	0	0	0	Параметрический	Односторонний_на_съемной_подкладке	12	2	0	0	1	1	0	0	Не_зависят
14771-76	С18	Стыковое	Со_скосом_одной_кромки	Со_скосом_одной_кромки	УП	11	14	2	+1;-2	20	2	0	2	+1;-2	0	0	0	Параметрический	Односторонний_на_съемной_подкладке	15	3	0	0	2	+1;-2	0	0	Не_зависят
14771-76	С18	Стыковое	Со_скосом_одной_кромки	Со_скосом_одной_кромки	УП	14	18	2	+1;-2	20	2	0	2	+1;-2	0	0	0	Параметрический	Односторонний_на_съемной_подкладке	18	3	0	0	2	+1;-2	0	0	Не_зависят
14771-76	С18	Стыковое	Со_скосом_одной_кромки	Со_скосом_одной_кромки	УП	18	22	2	+1;-2	20	2	0	2	+1;-2	0	0	0	Параметрический	Односторонний_на_съемной_подкладке	22	4	0	0	2	+1;-2	0	0	Не_зависят
14771-76	С18	Стыковое	Со_скосом_одной_кромки	Со_скосом_одной_кромки	УП	22	26	2	+1;-2	20	2	0	2	+1;-2	0	0	0	Параметрический	Односторонний_на_съемной_подкладке	26	4	0	0	2	+1;-2	0	0	Не_зависят
14771-76	С18	Стыковое	Со_скосом_одной_кромки	Со_скосом_одной_кромки	УП	26	30	2	+1;-2	20	2	0	2	+1;-2	0	0	0	Параметрический	Односторонний_на_съемной_подкладке	30	4	0	0	2	+1;-2	0	0	Не_зависят
14771-76	С18	Стыковое	Со_скосом_одной_кромки	Со_скосом_одной_кромки	УП	30	36	2	+1;-2	20	2	0	2	+1;-2	0	0	0	Параметрический	Односторонний_на_съемной_подкладке	34	4	0	0	2	+1;-2	0	0	Не_зависят
14771-76	С18	Стыковое	Со_скосом_одной_кромки	Со_скосом_одной_кромки	УП	36	42	2	+1;-2	20	2	0	2	+1;-2	0	0	0	Параметрический	Односторонний_на_съемной_подкладке	38	4	0	0	2	+1;-2	0	0	Не_зависят
14771-76	С18	Стыковое	Со_скосом_одной_кромки	Со_скосом_одной_кромки	УП	42	48	2	+1;-2	20	2	0	2	+1;-2	0	0	0	Параметрический	Односторонний_на_съемной_подкладке	42	5	0	0	2	+1;-2	0	0	Не_зависят
14771-76	С18	Стыковое	Со_скосом_одной_кромки	Со_скосом_одной_кромки	УП	48	53	2	+1;-2	20	2	0	2	+1;-2	0	0	0	Параметрический	Односторонний_на_съемной_подкладке	46	5	0	0	2	+1;-2	0	0	Не_зависят
14771-76	С18	Стыковое	Со_скосом_одной_кромки	Со_скосом_одной_кромки	УП	53	60	2	+1;-2	20	2	0	2	+1;-2	0	0	0	Параметрический	Односторонний_на_съемной_подкладке	52	5	0	0	2	+1;-2	0	0	Не_зависят
14771-76	С18	Стыковое	Со_скосом_одной_кромки	Со_скосом_одной_кромки	ИП	3	3,5	1	1	30	2	0	1	1	0	0	0	Параметрический	Односторонний_на_съемной_подкладке	6	2	0	0	1	+0,5;-1	0	0	Не_зависят
14771-76	С18	Стыковое	Со_скосом_одной_кромки	Со_скосом_одной_кромки	ИП	3,8	4,5	1	1	30	2	0	1	1	0	0	0	Параметрический	Односторонний_на_съемной_подкладке	7	2	0	0	1	+0,5;-1	0	0	Не_зависят
14771-76	С18	Стыковое	Со_скосом_одной_кромки	Со_скосом_одной_кромки	ИП	4,5	5,5	1	1	30	2	0	1	1	0	0	0	Параметрический	Односторонний_на_съемной_подкладке	8	2	0	0	1	1	0	0	Не_зависят
14771-76	С18	Стыковое	Со_скосом_одной_кромки	Со_скосом_одной_кромки	ИП	5,5	6	1	1	30	2	0	1	1	0	0	0	Параметрический	Односторонний_на_съемной_подкладке	10	2	0	0	1	1	0	0	Не_зависят
14771-76	С18	Стыковое	Со_скосом_одной_кромки	Со_скосом_одной_кромки	ИП	6	8	1	1	30	2	0	1	1	0	0	0	Параметрический	Односторонний_на_съемной_подкладке	12	2	0	0	1	1	0	0	Не_зависят
14771-76	С18	Стыковое	Со_скосом_одной_кромки	Со_скосом_одной_кромки	ИП	8	10	1	1	30	2	0	1	1	0	0	0	Параметрический	Односторонний_на_съемной_подкладке	14	2	0	0	1	1	0	0	Не_зависят
14771-76	С17	Стыковое	Со_скосом_одной_кромки	Со_скосом_одной_кромки	ИНп	3	4	1	1	30	2	0	1	1	0	0	0	Параметрический	Односторонний	6	2	0	0	1	1	0	0	Не_зависят
14771-76	С17	Стыковое	Со_скосом_одной_кромки	Со_скосом_одной_кромки	ИНп	4	5,5	1	1	30	2	0	1	1	0	0	0	Параметрический	Односторонний	7	2	0	0	1	1	0	0	Не_зависят
14771-76	С17	Стыковое	Со_скосом_одной_кромки	Со_скосом_одной_кромки	ИНп	5,5	6	1	1	30	2	0	1	1	0	0	0	Параметрический	Односторонний	8	2	0	0	1	1	0	0	Не_зависят
14771-76	С17	Стыковое	Со_скосом_одной_кромки	Со_скосом_одной_кромки	ИНп	6	7	1	1	30	2	0	1	1	0	0	0	Параметрический	Односторонний	10	2	0	0	1	1	0	0	Не_зависят
14771-76	С17	Стыковое	Со_скосом_одной_кромки	Со_скосом_одной_кромки	ИНп	7	8	1	1	20	2	0	1	1	0	0	0	Параметрический	Односторонний	12	2	0	0	1	1	0	0	Не_зависят
14771-76	С17	Стыковое	Со_скосом_одной_кромки	Со_скосом_одной_кромки	ИНп	8	10	1	1	20	2	0	1	1	0	0	0	Параметрический	Односторонний	14	2	0	0	1	1	0	0	Не_зависят
14771-76	С17	Стыковое	Со_скосом_одной_кромки	Со_скосом_одной_кромки	УП	3	4,5	1	1	20	2	0	1	1	0	0	0	Параметрический	Односторонний	6	2	0	0	1	1	0	0	Не_зависят
14771-76	С17	Стыковое	Со_скосом_одной_кромки	Со_скосом_одной_кромки	УП	4,5	7	1	1	20	2	0	1	1	0	0	0	Параметрический	Односторонний	8	2	0	0	1	1	0	0	Не_зависят
14771-76	С17	Стыковое	Со_скосом_одной_кромки	Со_скосом_одной_кромки	УП	7	10	1	1	20	2	0	1	1	0	0	0	Параметрический	Односторонний	10	2	0	0	1	1	0	0	Не_зависят
14771-76	С17	Стыковое	Со_скосом_одной_кромки	Со_скосом_одной_кромки	УП	10	14	2	+1;-2	20	2	0	2	+1;-2	0	0	0	Параметрический	Односторонний	13	3	0	0	1	1	0	0	Не_зависят
14771-76	С17	Стыковое	Со_скосом_одной_кромки	Со_скосом_одной_кромки	УП	14	18	2	+1;-2	20	2	0	2	+1;-2	0	0	0	Параметрический	Односторонний	16	3	0	0	1	1	0	0	Не_зависят
14771-76	С17	Стыковое	Со_скосом_одной_кромки	Со_скосом_одной_кромки	УП	18	22	2	+1;-2	20	2	0	2	+1;-2	0	0	0	Параметрический	Односторонний	20	4	0	0	2	+1;-2	0	0	Не_зависят
14771-76	С17	Стыковое	Со_скосом_одной_кромки	Со_скосом_одной_кромки	УП	22	26	2	+1;-2	20	2	0	2	+1;-2	0	0	0	Параметрический	Односторонний	24	4	0	0	2	+1;-2	0	0	Не_зависят
14771-76	С17	Стыковое	Со_скосом_одной_кромки	Со_скосом_одной_кромки	УП	26	30	2	+1;-2	20	2	0	2	+1;-2	0	0	0	Параметрический	Односторонний	28	4	0	0	2	+1;-2	0	0	Не_зависят
14771-76	С17	Стыковое	Со_скосом_одной_кромки	Со_скосом_одной_кромки	УП	30	34	2	+1;-2	20	2	0	2	+1;-2	0	0	0	Параметрический	Односторонний	32	4	0	0	2	+1;-2	0	0	Не_зависят
14771-76	С17	Стыковое	Со_скосом_одной_кромки	Со_скосом_одной_кромки	УП	34	40	2	+1;-2	20	2	0	2	+1;-2	0	0	0	Параметрический	Односторонний	36	4	0	0	2	+1;-2	0	0	Не_зависят
14771-76	С17	Стыковое	Со_скосом_одной_кромки	Со_скосом_одной_кромки	УП	40	45	2	+1;-2	20	2	0	2	+1;-2	0	0	0	Параметрический	Односторонний	40	5	0	0	2	+1;-2	0	0	Не_зависят
14771-76	С17	Стыковое	Со_скосом_одной_кромки	Со_скосом_одной_кромки	УП	45	53	2	+1;-2	20	2	0	2	+1;-2	0	0	0	Параметрический	Односторонний	44	5	0	0	2	+1;-2	0	0	Не_зависят
14771-76	С17	Стыковое	Со_скосом_одной_кромки	Со_скосом_одной_кромки	УП	53	60	2	+1;-2	20	2	0	2	+1;-2	0	0	0	Параметрический	Односторонний	50	5	0	0	2	+1;-2	0	0	Не_зависят
14771-76	С17	Стыковое	Со_скосом_одной_кромки	Со_скосом_одной_кромки	ИП	3	4	1	1	30	2	0	1	1	0	0	0	Параметрический	Односторонний	6	2	0	0	1	1	0	0	Не_зависят
14771-76	С17	Стыковое	Со_скосом_одной_кромки	Со_скосом_одной_кромки	ИП	4	5,5	1	1	30	2	0	1	1	0	0	0	Параметрический	Односторонний	7	2	0	0	1	1	0	0	Не_зависят
14771-76	С17	Стыковое	Со_скосом_одной_кромки	Со_скосом_одной_кромки	ИП	5,5	6	1	1	30	2	0	1	1	0	0	0	Параметрический	Односторонний	8	2	0	0	1	1	0	0	Не_зависят
14771-76	С17	Стыковое	Со_скосом_одной_кромки	Со_скосом_одной_кромки	ИП	6	7	1	1	30	2	0	1	1	0	0	0	Параметрический	Односторонний	10	2	0	0	1	1	0	0	Не_зависят
14771-76	С17	Стыковое	Со_скосом_одной_кромки	Со_скосом_одной_кромки	ИП	7	8	1	1	20	2	0	1	1	0	0	0	Параметрический	Односторонний	12	2	0	0	1	1	0	0	Не_зависят
14771-76	С17	Стыковое	Со_скосом_одной_кромки	Со_скосом_одной_кромки	ИП	8	10	1	1	20	2	0	1	1	0	0	0	Параметрический	Односторонний	14	2	0	0	1	1	0	0	Не_зависят
14771-76	С15	Стыковое	С_двумя_симметричными_скосами	Без_скоса_стыковое	ИНп	6	9	1	1	50	2	0	1	1	0	0	0	Параметрический	Двухсторонний_симметричный	7	2	0	0	1	1	0	0	Не_зависят
14771-76	С15	Стыковое	С_двумя_симметричными_скосами	Без_скоса_стыковое	ИНп	9	12	1	1	50	2	0	1	1	0	0	0	Параметрический	Двухсторонний_симметричный	9	2	0	0	1	1	0	0	Не_зависят
14771-76	С15	Стыковое	С_двумя_симметричными_скосами	Без_скоса_стыковое	ИНп	12	16	1	1	50	2	0	1	1	0	0	0	Параметрический	Двухсторонний_симметричный	13	2	0	0	1	1	0	0	Не_зависят
14771-76	С15	Стыковое	С_двумя_симметричными_скосами	Без_скоса_стыковое	ИНп	16	20	1	1	50	2	0	1	1	0	0	0	Параметрический	Двухсторонний_симметричный	17	2	0	0	1	1	0	0	Не_зависят
14771-76	С15	Стыковое	С_двумя_симметричными_скосами	Без_скоса_стыковое	ИП	8	11	1	1	40	2	0	1	1	0	0	0	Параметрический	Двухсторонний_симметричный	8	2	0	0	1	1	0	0	Не_зависят
14771-76	С15	Стыковое	С_двумя_симметричными_скосами	Без_скоса_стыковое	ИП	11	14	1	1	40	2	0	1	1	0	0	0	Параметрический	Двухсторонний_симметричный	10	2	0	0	1	1	0	0	Не_зависят
14771-76	С15	Стыковое	С_двумя_симметричными_скосами	Без_скоса_стыковое	ИП	14	20	1	1	40	2	0	1	1	0	0	0	Параметрический	Двухсторонний_симметричный	12	2	0	0	1	1	0	0	Не_зависят
14771-76	С15	Стыковое	С_двумя_симметричными_скосами	Без_скоса_стыковое	ИП	20	26	2	+1;-2	40	2	0	2	+1;-2	0	0	0	Параметрический	Двухсторонний_симметричный	16	2	0	0	2	+1;-2	0	0	Не_зависят
14771-76	С15	Стыковое	С_двумя_симметричными_скосами	Без_скоса_стыковое	ИП	26	32	2	+1;-2	40	2	0	2	+1;-2	0	0	0	Параметрический	Двухсторонний_симметричный	18	2	0	0	2	+1;-2	0	0	Не_зависят
14771-76	С15	Стыковое	С_двумя_симметричными_скосами	Без_скоса_стыковое	ИП	32	38	2	+1;-2	40	2	0	2	+1;-2	0	0	0	Параметрический	Двухсторонний_симметричный	22	2	0	0	2	+1;-2	0	0	Не_зависят
14771-76	С15	Стыковое	С_двумя_симметричными_скосами	Без_скоса_стыковое	ИП	38	44	2	+1;-2	40	2	0	2	+1;-2	0	0	0	Параметрический	Двухсторонний_симметричный	26	2	0	0	2	+1;-2	0	0	Не_зависят
14771-76	С15	Стыковое	С_двумя_симметричными_скосами	Без_скоса_стыковое	ИП	44	50	2	+1;-2	40	2	0	2	+1;-2	0	0	0	Параметрический	Двухсторонний_симметричный	30	2	0	0	2	+1;-2	0	0	Не_зависят
14771-76	С15	Стыковое	С_двумя_симметричными_скосами	Без_скоса_стыковое	ИП	50	56	2	+1;-2	40	2	0	2	+1;-2	0	0	0	Параметрический	Двухсторонний_симметричный	34	3	0	0	2	+1;-2	0	0	Не_зависят
14771-76	С15	Стыковое	С_двумя_симметричными_скосами	Без_скоса_стыковое	ИП	56	62	2	+1;-2	40	2	0	2	+1;-2	0	0	0	Параметрический	Двухсторонний_симметричный	38	3	0	0	2	+1;-2	0	0	Не_зависят
14771-76	С15	Стыковое	С_двумя_симметричными_скосами	Без_скоса_стыковое	ИП	62	70	2	+1;-2	40	2	0	2	+1;-2	0	0	0	Параметрический	Двухсторонний_симметричный	42	3	0	0	2	+1;-2	0	0	Не_зависят
14771-76	С15	Стыковое	С_двумя_симметричными_скосами	Без_скоса_стыковое	ИП	70	80	2	+1;-2	40	2	0	2	+1;-2	0	0	0	Параметрический	Двухсторонний_симметричный	46	4	0	0	2	+1;-2	0	0	Не_зависят
14771-76	С15	Стыковое	С_двумя_симметричными_скосами	Без_скоса_стыковое	ИП	80	90	2	+1;-2	40	2	0	2	+1;-2	0	0	0	Параметрический	Двухсторонний_симметричный	50	4	0	0	2	+1;-2	0	0	Не_зависят
14771-76	С15	Стыковое	С_двумя_симметричными_скосами	Без_скоса_стыковое	ИП	90	100	2	+1;-2	40	2	0	2	+1;-2	0	0	0	Параметрический	Двухсторонний_симметричный	54	5	0	0	2	+1;-2	0	0	Не_зависят
14771-76	С15	Стыковое	С_двумя_симметричными_скосами	Без_скоса_стыковое	УП	8	11	1	1	40	2	0	1	1	0	0	0	Параметрический	Двухсторонний_симметричный	8	2	0	0	1	1	0	0	Не_зависят
14771-76	С15	Стыковое	С_двумя_симметричными_скосами	Без_скоса_стыковое	УП	11	14	1	1	40	2	0	1	1	0	0	0	Параметрический	Двухсторонний_симметричный	10	2	0	0	1	1	0	0	Не_зависят
14771-76	С15	Стыковое	С_двумя_симметричными_скосами	Без_скоса_стыковое	УП	14	20	1	1	40	2	0	1	1	0	0	0	Параметрический	Двухсторонний_симметричный	12	2	0	0	1	1	0	0	Не_зависят
14771-76	С15	Стыковое	С_двумя_симметричными_скосами	Без_скоса_стыковое	УП	20	26	2	+1;-2	40	2	0	2	+1;-2	0	0	0	Параметрический	Двухсторонний_симметричный	16	2	0	0	2	+1;-2	0	0	Не_зависят
14771-76	С15	Стыковое	С_двумя_симметричными_скосами	Без_скоса_стыковое	УП	26	32	2	+1;-2	40	2	0	2	+1;-2	0	0	0	Параметрический	Двухсторонний_симметричный	18	2	0	0	2	+1;-2	0	0	Не_зависят
14771-76	С15	Стыковое	С_двумя_симметричными_скосами	Без_скоса_стыковое	УП	32	38	2	+1;-2	40	2	0	2	+1;-2	0	0	0	Параметрический	Двухсторонний_симметричный	22	2	0	0	2	+1;-2	0	0	Не_зависят
14771-76	С15	Стыковое	С_двумя_симметричными_скосами	Без_скоса_стыковое	УП	38	44	2	+1;-2	40	2	0	2	+1;-2	0	0	0	Параметрический	Двухсторонний_симметричный	26	2	0	0	2	+1;-2	0	0	Не_зависят
14771-76	С15	Стыковое	С_двумя_симметричными_скосами	Без_скоса_стыковое	УП	44	50	2	+1;-2	40	2	0	2	+1;-2	0	0	0	Параметрический	Двухсторонний_симметричный	30	2	0	0	2	+1;-2	0	0	Не_зависят
14771-76	С15	Стыковое	С_двумя_симметричными_скосами	Без_скоса_стыковое	УП	50	56	2	+1;-2	40	2	0	2	+1;-2	0	0	0	Параметрический	Двухсторонний_симметричный	34	3	0	0	2	+1;-2	0	0	Не_зависят
14771-76	С15	Стыковое	С_двумя_симметричными_скосами	Без_скоса_стыковое	УП	56	62	2	+1;-2	40	2	0	2	+1;-2	0	0	0	Параметрический	Двухсторонний_симметричный	38	3	0	0	2	+1;-2	0	0	Не_зависят
14771-76	С15	Стыковое	С_двумя_симметричными_скосами	Без_скоса_стыковое	УП	62	70	2	+1;-2	40	2	0	2	+1;-2	0	0	0	Параметрический	Двухсторонний_симметричный	42	3	0	0	2	+1;-2	0	0	Не_зависят
14771-76	С15	Стыковое	С_двумя_симметричными_скосами	Без_скоса_стыковое	УП	70	80	2	+1;-2	40	2	0	2	+1;-2	0	0	0	Параметрический	Двухсторонний_симметричный	46	4	0	0	2	+1;-2	0	0	Не_зависят
14771-76	С15	Стыковое	С_двумя_симметричными_скосами	Без_скоса_стыковое	УП	80	90	2	+1;-2	40	2	0	2	+1;-2	0	0	0	Параметрический	Двухсторонний_симметричный	50	4	0	0	2	+1;-2	0	0	Не_зависят
14771-76	С15	Стыковое	С_двумя_симметричными_скосами	Без_скоса_стыковое	УП	90	100	2	+1;-2	40	2	0	2	+1;-2	0	0	0	Параметрический	Двухсторонний_симметричный	54	5	0	0	2	+1;-2	0	0	Не_зависят
14771-76	С10	Стыковое	Со_скосом_одной_кромки	Без_скоса_стыковое	ИНп	3	3,5	1	1	50	2	0	1	1	0	0	0	Параметрический	Односторонний_на_остающейся_подкладке	6	2	0	0	1	+0,5;-1	0	0	Не_зависят
14771-76	С10	Стыковое	Со_скосом_одной_кромки	Без_скоса_стыковое	ИНп	3,5	4,5	1	1	50	2	0	1	1	0	0	0	Параметрический	Односторонний_на_остающейся_подкладке	7	2	0	0	1	+0,5;-1	0	0	Не_зависят
14771-76	С10	Стыковое	Со_скосом_одной_кромки	Без_скоса_стыковое	ИНп	4,5	5,5	1	1	50	2	0	1	1	0	0	0	Параметрический	Односторонний_на_остающейся_подкладке	8	2	0	0	1	1	0	0	Не_зависят
14771-76	С10	Стыковое	Со_скосом_одной_кромки	Без_скоса_стыковое	ИНп	5,5	6	1	1	50	2	0	1	1	0	0	0	Параметрический	Односторонний_на_остающейся_подкладке	12	2	0	0	1	1	0	0	Не_зависят
14771-76	С10	Стыковое	Со_скосом_одной_кромки	Без_скоса_стыковое	ИНп	6	7	1	1	50	2	0	1	1	0	0	0	Параметрический	Односторонний_на_остающейся_подкладке	14	2	0	0	1	1	0	0	Не_зависят
14771-76	С10	Стыковое	Со_скосом_одной_кромки	Без_скоса_стыковое	ИНп	7	8	1	1	50	2	0	1	1	0	0	0	Параметрический	Односторонний_на_остающейся_подкладке	16	2	0	0	1	1	0	0	Не_зависят
14771-76	С10	Стыковое	Со_скосом_одной_кромки	Без_скоса_стыковое	ИНп	8	9	1	1	50	2	0	1	1	0	0	0	Параметрический	Односторонний_на_остающейся_подкладке	18	2	0	0	1	1	0	0	Не_зависят
14771-76	С10	Стыковое	Со_скосом_одной_кромки	Без_скоса_стыковое	ИНп	9	10	1	1	50	2	0	1	1	0	0	0	Параметрический	Односторонний_на_остающейся_подкладке	20	2	0	0	1	1	0	0	Не_зависят
14771-76	С10	Стыковое	Со_скосом_одной_кромки	Без_скоса_стыковое	УП	3	4	1	1	40	2	0	1	1	0	0	0	Параметрический	Односторонний_на_остающейся_подкладке	6	2	0	0	1	1	0	0	Не_зависят
14771-76	С10	Стыковое	Со_скосом_одной_кромки	Без_скоса_стыковое	УП	4	7	1	1	40	2	0	1	1	0	0	0	Параметрический	Односторонний_на_остающейся_подкладке	10	2	0	0	1	1	0	0	Не_зависят
14771-76	С10	Стыковое	Со_скосом_одной_кромки	Без_скоса_стыковое	УП	7	11	1	1	40	2	0	1	1	0	0	0	Параметрический	Односторонний_на_остающейся_подкладке	16	2	0	0	1	1	0	0	Не_зависят
14771-76	С10	Стыковое	Со_скосом_одной_кромки	Без_скоса_стыковое	УП	11	14	2	+1;-2	40	2	0	2	+1;-2	0	0	0	Параметрический	Односторонний_на_остающейся_подкладке	20	3	0	0	2	+1;-2	0	0	Не_зависят
14771-76	С10	Стыковое	Со_скосом_одной_кромки	Без_скоса_стыковое	УП	14	18	2	+1;-2	40	2	0	2	+1;-2	0	0	0	Параметрический	Односторонний_на_остающейся_подкладке	24	3	0	0	2	+1;-2	0	0	Не_зависят
14771-76	С10	Стыковое	Со_скосом_одной_кромки	Без_скоса_стыковое	УП	18	22	2	+1;-2	40	2	0	2	+1;-2	0	0	0	Параметрический	Односторонний_на_остающейся_подкладке	30	4	0	0	2	+1;-2	0	0	Не_зависят
14771-76	С10	Стыковое	Со_скосом_одной_кромки	Без_скоса_стыковое	УП	22	26	2	+1;-2	40	2	0	2	+1;-2	0	0	0	Параметрический	Односторонний_на_остающейся_подкладке	34	4	0	0	2	+1;-2	0	0	Не_зависят
14771-76	С10	Стыковое	Со_скосом_одной_кромки	Без_скоса_стыковое	УП	26	30	2	+1;-2	40	2	0	2	+1;-2	0	0	0	Параметрический	Односторонний_на_остающейся_подкладке	38	4	0	0	2	+1;-2	0	0	Не_зависят
14771-76	С10	Стыковое	Со_скосом_одной_кромки	Без_скоса_стыковое	УП	30	34	2	+1;-2	40	2	0	2	+1;-2	0	0	0	Параметрический	Односторонний_на_остающейся_подкладке	42	4	0	0	2	+1;-2	0	0	Не_зависят
14771-76	С10	Стыковое	Со_скосом_одной_кромки	Без_скоса_стыковое	УП	34	40	2	+1;-2	40	2	0	2	+1;-2	0	0	0	Параметрический	Односторонний_на_остающейся_подкладке	46	4	0	0	2	+1;-2	0	0	Не_зависят
14771-76	С10	Стыковое	Со_скосом_одной_кромки	Без_скоса_стыковое	УП	40	45	2	+1;-2	40	2	0	2	2	0	0	0	Параметрический	Односторонний_на_остающейся_подкладке	50	5	0	0	2,5	+1,5;-2	0	0	Не_зависят
14771-76	С10	Стыковое	Со_скосом_одной_кромки	Без_скоса_стыковое	УП	45	53	2	+1;-2	40	2	0	2	2	0	0	0	Параметрический	Односторонний_на_остающейся_подкладке	54	5	0	0	2,5	+1,5;-2	0	0	Не_зависят
14771-76	С10	Стыковое	Со_скосом_одной_кромки	Без_скоса_стыковое	УП	53	60	2	+1;-2	40	2	0	2	2	0	0	0	Параметрический	Односторонний_на_остающейся_подкладке	58	5	0	0	2,5	+1,5;-2	0	0	Не_зависят
14771-76	С10	Стыковое	Со_скосом_одной_кромки	Без_скоса_стыковое	ИП	3	3,5	1	1	50	2	0	1	1	0	0	0	Параметрический	Односторонний_на_остающейся_подкладке	6	2	0	0	1	+0,5;-1	0	0	Не_зависят
14771-76	С10	Стыковое	Со_скосом_одной_кромки	Без_скоса_стыковое	ИП	3,5	4,5	1	1	50	2	0	1	1	0	0	0	Параметрический	Односторонний_на_остающейся_подкладке	7	2	0	0	1	+0,5;-1	0	0	Не_зависят
14771-76	С10	Стыковое	Со_скосом_одной_кромки	Без_скоса_стыковое	ИП	4,5	5,5	1	1	50	2	0	1	1	0	0	0	Параметрический	Односторонний_на_остающейся_подкладке	8	2	0	0	1	1	0	0	Не_зависят
14771-76	С10	Стыковое	Со_скосом_одной_кромки	Без_скоса_стыковое	ИП	5,5	6	1	1	50	2	0	1	1	0	0	0	Параметрический	Односторонний_на_остающейся_подкладке	12	2	0	0	1	1	0	0	Не_зависят
14771-76	С10	Стыковое	Со_скосом_одной_кромки	Без_скоса_стыковое	ИП	6	7	1	1	50	2	0	1	1	0	0	0	Параметрический	Односторонний_на_остающейся_подкладке	14	2	0	0	1	1	0	0	Не_зависят
14771-76	С10	Стыковое	Со_скосом_одной_кромки	Без_скоса_стыковое	ИП	7	8	1	1	50	2	0	1	1	0	0	0	Параметрический	Односторонний_на_остающейся_подкладке	16	2	0	0	1	1	0	0	Не_зависят
14771-76	С10	Стыковое	Со_скосом_одной_кромки	Без_скоса_стыковое	ИП	8	9	1	1	50	2	0	1	1	0	0	0	Параметрический	Односторонний_на_остающейся_подкладке	18	2	0	0	1	1	0	0	Не_зависят
14771-76	С10	Стыковое	Со_скосом_одной_кромки	Без_скоса_стыковое	ИП	9	10	1	1	50	2	0	1	1	0	0	0	Параметрический	Односторонний_на_остающейся_подкладке	20	2	0	0	1	1	0	0	Не_зависят
14771-76	С9	Стыковое	Со_скосом_одной_кромки	Без_скоса_стыковое	ИНп	3	3,5	1	1	50	2	0	1	1	0	0	0	Параметрический	Односторонний_на_съемной_подкладке	6	2	4	2	1	+0,5;-1	1	1	Не_зависят
14771-76	С9	Стыковое	Со_скосом_одной_кромки	Без_скоса_стыковое	ИНп	3,5	4,5	1	1	50	2	0	1	1	0	0	0	Параметрический	Односторонний_на_съемной_подкладке	7	2	4	2	1	+0,5;-1	1	1	Не_зависят
14771-76	С9	Стыковое	Со_скосом_одной_кромки	Без_скоса_стыковое	ИНп	4,5	5,5	1	1	50	2	0	1	1	0	0	0	Параметрический	Односторонний_на_съемной_подкладке	8	2	4	2	1	1	1	1	Не_зависят
14771-76	С9	Стыковое	Со_скосом_одной_кромки	Без_скоса_стыковое	ИНп	5,5	6	1	1	50	2	0	1	1	0	0	0	Параметрический	Односторонний_на_съемной_подкладке	10	2	4	2	1	1	1,5	1	Не_зависят
14771-76	С9	Стыковое	Со_скосом_одной_кромки	Без_скоса_стыковое	ИНп	6	7	1	1	50	2	0	1	1	0	0	0	Параметрический	Односторонний_на_съемной_подкладке	14	2	4	2	1	1	1,5	1	Не_зависят
14771-76	С9	Стыковое	Со_скосом_одной_кромки	Без_скоса_стыковое	ИНп	7	8	1	1	50	2	0	1	1	0	0	0	Параметрический	Односторонний_на_съемной_подкладке	16	2	4	2	1	1	1,5	1	Не_зависят
14771-76	С9	Стыковое	Со_скосом_одной_кромки	Без_скоса_стыковое	ИНп	8	9	1	1	50	2	0	1	1	0	0	0	Параметрический	Односторонний_на_съемной_подкладке	18	2	4	2	1	1	1,5	1	Не_зависят
14771-76	С9	Стыковое	Со_скосом_одной_кромки	Без_скоса_стыковое	ИНп	9	10	1	1	50	2	0	1	1	0	0	0	Параметрический	Односторонний_на_съемной_подкладке	20	2	4	2	1	1	1,5	1	Не_зависят
14771-76	С9	Стыковое	Со_скосом_одной_кромки	Без_скоса_стыковое	УП	3	4,5	1	1	40	2	0	1	1	0	0	0	Параметрический	Односторонний_на_съемной_подкладке	6	2	4	2	1	1	1,5	1	Не_зависят
14771-76	С9	Стыковое	Со_скосом_одной_кромки	Без_скоса_стыковое	УП	4,5	7	1	1	40	2	0	1	1	0	0	0	Параметрический	Односторонний_на_съемной_подкладке	10	2	4	2	1	1	1,5	1	Не_зависят
14771-76	С9	Стыковое	Со_скосом_одной_кромки	Без_скоса_стыковое	УП	7	11	1	1	40	2	0	1	1	0	0	0	Параметрический	Односторонний_на_съемной_подкладке	16	2	4	2	1	1	1,5	1	Не_зависят
14771-76	С9	Стыковое	Со_скосом_одной_кромки	Без_скоса_стыковое	УП	11	14	2	+1;-2	40	2	0	2	+1;-2	0	0	0	Параметрический	Односторонний_на_съемной_подкладке	20	3	6	2	1	1	2	1	Не_зависят
14771-76	С9	Стыковое	Со_скосом_одной_кромки	Без_скоса_стыковое	УП	14	18	2	+1;-2	40	2	0	2	+1;-2	0	0	0	Параметрический	Односторонний_на_съемной_подкладке	24	3	6	2	2	+1;-2	2	1	Не_зависят
14771-76	С9	Стыковое	Со_скосом_одной_кромки	Без_скоса_стыковое	УП	18	22	2	+1;-2	40	2	0	2	+1;-2	0	0	0	Параметрический	Односторонний_на_съемной_подкладке	28	3	8	2	2	+1;-2	2	1	Не_зависят
14771-76	С9	Стыковое	Со_скосом_одной_кромки	Без_скоса_стыковое	УП	22	26	2	+1;-2	40	2	0	2	+1;-2	0	0	0	Параметрический	Односторонний_на_съемной_подкладке	32	4	8	2	2	+1;-2	2	1	Не_зависят
14771-76	С9	Стыковое	Со_скосом_одной_кромки	Без_скоса_стыковое	УП	26	30	2	+1;-2	40	2	0	2	+1;-2	0	0	0	Параметрический	Односторонний_на_съемной_подкладке	36	4	8	2	2	+1;-2	2	1	Не_зависят
14771-76	С9	Стыковое	Со_скосом_одной_кромки	Без_скоса_стыковое	УП	30	34	2	+1;-2	40	2	0	2	+1;-2	0	0	0	Параметрический	Односторонний_на_съемной_подкладке	40	4	8	2	2	+1;-2	2	1	Не_зависят
14771-76	С9	Стыковое	Со_скосом_одной_кромки	Без_скоса_стыковое	УП	34	40	2	+1;-2	40	2	0	2	+1;-2	0	0	0	Параметрический	Односторонний_на_съемной_подкладке	44	4	8	2	2	+1;-2	2	1	Не_зависят
14771-76	С9	Стыковое	Со_скосом_одной_кромки	Без_скоса_стыковое	УП	40	45	2	+1;-2	40	2	0	2	+1;-2	0	0	0	Параметрический	Односторонний_на_съемной_подкладке	48	5	8	2	2	+1;-2	2	1	Не_зависят
14771-76	С9	Стыковое	Со_скосом_одной_кромки	Без_скоса_стыковое	УП	45	53	2	+1;-2	40	2	0	2	+1;-2	0	0	0	Параметрический	Односторонний_на_съемной_подкладке	52	5	8	2	2	+1;-2	2	1	Не_зависят
14771-76	С9	Стыковое	Со_скосом_одной_кромки	Без_скоса_стыковое	УП	53	60	2	+1;-2	40	2	0	2	+1;-2	0	0	0	Параметрический	Односторонний_на_съемной_подкладке	56	5	8	2	2	+1;-2	2	1	Не_зависят
14771-76	С9	Стыковое	Со_скосом_одной_кромки	Без_скоса_стыковое	ИП	3	3,5	1	1	50	2	0	1	1	0	0	0	Параметрический	Односторонний_на_съемной_подкладке	6	2	4	2	1	+0,5;-1	1	1	Не_зависят
14771-76	С9	Стыковое	Со_скосом_одной_кромки	Без_скоса_стыковое	ИП	3,5	4,5	1	1	50	2	0	1	1	0	0	0	Параметрический	Односторонний_на_съемной_подкладке	7	2	4	2	1	+0,5;-1	1	1	Не_зависят
14771-76	С9	Стыковое	Со_скосом_одной_кромки	Без_скоса_стыковое	ИП	4,5	5,5	1	1	50	2	0	1	1	0	0	0	Параметрический	Односторонний_на_съемной_подкладке	8	2	4	2	1	1	1	1	Не_зависят
14771-76	С9	Стыковое	Со_скосом_одной_кромки	Без_скоса_стыковое	ИП	5,5	6	1	1	50	2	0	1	1	0	0	0	Параметрический	Односторонний_на_съемной_подкладке	10	2	4	2	1	1	1,5	1	Не_зависят
14771-76	С9	Стыковое	Со_скосом_одной_кромки	Без_скоса_стыковое	ИП	6	7	1	1	50	2	0	1	1	0	0	0	Параметрический	Односторонний_на_съемной_подкладке	14	2	4	2	1	1	1,5	1	Не_зависят
14771-76	С9	Стыковое	Со_скосом_одной_кромки	Без_скоса_стыковое	ИП	7	8	1	1	50	2	0	1	1	0	0	0	Параметрический	Односторонний_на_съемной_подкладке	16	2	4	2	1	1	1,5	1	Не_зависят
14771-76	С9	Стыковое	Со_скосом_одной_кромки	Без_скоса_стыковое	ИП	8	9	1	1	50	2	0	1	1	0	0	0	Параметрический	Односторонний_на_съемной_подкладке	18	2	4	2	1	1	1,5	1	Не_зависят
14771-76	С9	Стыковое	Со_скосом_одной_кромки	Без_скоса_стыковое	ИП	9	10	1	1	50	2	0	1	1	0	0	0	Параметрический	Односторонний_на_съемной_подкладке	20	2	4	2	1	1	1,5	1	Не_зависят
14771-76	С8	Стыковое	Со_скосом_одной_кромки	Без_скоса_стыковое	ИНп	3	3,5	1	1	50	2	0	1	1	0	0	0	Параметрический	Односторонний	6	2	0	0	1	+0,5;-1	0	0	Не_зависят
14771-76	С8	Стыковое	Со_скосом_одной_кромки	Без_скоса_стыковое	ИНп	3,5	4,5	1	1	50	2	0	1	1	0	0	0	Параметрический	Односторонний	7	2	0	0	1	+0,5;-1	0	0	Не_зависят
14771-76	С8	Стыковое	Со_скосом_одной_кромки	Без_скоса_стыковое	ИНп	4,5	5,5	1	1	50	2	0	1	1	0	0	0	Параметрический	Односторонний	8	2	0	0	1	1	0	0	Не_зависят
14771-76	С8	Стыковое	Со_скосом_одной_кромки	Без_скоса_стыковое	ИНп	5,5	6	1	1	50	2	0	1	1	0	0	0	Параметрический	Односторонний	10	2	0	0	1	1	0	0	Не_зависят
14771-76	С8	Стыковое	Со_скосом_одной_кромки	Без_скоса_стыковое	ИНп	6	7	1	1	50	2	0	1	1	0	0	0	Параметрический	Односторонний	14	2	0	0	1	1	0	0	Не_зависят
14771-76	С8	Стыковое	Со_скосом_одной_кромки	Без_скоса_стыковое	ИНп	7	8	1	1	50	2	0	1	1	0	0	0	Параметрический	Односторонний	16	2	0	0	1	1	0	0	Не_зависят
14771-76	С8	Стыковое	Со_скосом_одной_кромки	Без_скоса_стыковое	ИНп	8	9	1	1	50	2	0	1	1	0	0	0	Параметрический	Односторонний	18	2	0	0	1	1	0	0	Не_зависят
14771-76	С8	Стыковое	Со_скосом_одной_кромки	Без_скоса_стыковое	ИНп	9	10	1	1	50	2	0	1	1	0	0	0	Параметрический	Односторонний	20	2	0	0	1	1	0	0	Не_зависят
14771-76	С8	Стыковое	Со_скосом_одной_кромки	Без_скоса_стыковое	УП	3	4	1	1	40	2	0	1	1	0	0	0	Параметрический	Односторонний	6	2	0	0	1	1	0	0	Не_зависят
14771-76	С8	Стыковое	Со_скосом_одной_кромки	Без_скоса_стыковое	УП	4	7	1	1	40	2	0	1	1	0	0	0	Параметрический	Односторонний	8	2	0	0	1	1	0	0	Не_зависят
14771-76	С8	Стыковое	Со_скосом_одной_кромки	Без_скоса_стыковое	УП	7	11	1	1	40	2	0	1	1	0	0	0	Параметрический	Односторонний	14	2	0	0	1	1	0	0	Не_зависят
14771-76	С8	Стыковое	Со_скосом_одной_кромки	Без_скоса_стыковое	УП	11	14	2	+1;-2	40	2	0	2	+1;-2	0	0	0	Параметрический	Односторонний	18	3	0	0	2	+1;-2	0	0	Не_зависят
14771-76	С8	Стыковое	Со_скосом_одной_кромки	Без_скоса_стыковое	УП	14	18	2	+1;-2	40	2	0	2	+1;-2	0	0	0	Параметрический	Односторонний	22	3	0	0	2	+1;-2	0	0	Не_зависят
14771-76	С8	Стыковое	Со_скосом_одной_кромки	Без_скоса_стыковое	УП	18	22	2	+1;-2	40	2	0	2	+1;-2	0	0	0	Параметрический	Односторонний	26	3	0	0	2	+1;-2	0	0	Не_зависят
14771-76	С8	Стыковое	Со_скосом_одной_кромки	Без_скоса_стыковое	УП	22	26	2	+1;-2	40	2	0	2	+1;-2	0	0	0	Параметрический	Односторонний	30	4	0	0	2	+1;-2	0	0	Не_зависят
14771-76	С8	Стыковое	Со_скосом_одной_кромки	Без_скоса_стыковое	УП	26	30	2	+1;-2	40	2	0	2	+1;-2	0	0	0	Параметрический	Односторонний	34	4	0	0	2	+1;-2	0	0	Не_зависят
14771-76	С8	Стыковое	Со_скосом_одной_кромки	Без_скоса_стыковое	УП	30	34	2	+1;-2	40	2	0	2	+1;-2	0	0	0	Параметрический	Односторонний	38	4	0	0	2	+1;-2	0	0	Не_зависят
14771-76	С8	Стыковое	Со_скосом_одной_кромки	Без_скоса_стыковое	УП	34	40	2	+1;-2	40	2	0	2	+1;-2	0	0	0	Параметрический	Односторонний	42	4	0	0	2	+1;-2	0	0	Не_зависят
14771-76	С8	Стыковое	Со_скосом_одной_кромки	Без_скоса_стыковое	УП	40	45	2	+1;-2	40	2	0	2	+1;-2	0	0	0	Параметрический	Односторонний	46	5	0	0	2	+1;-2	0	0	Не_зависят
14771-76	С8	Стыковое	Со_скосом_одной_кромки	Без_скоса_стыковое	УП	45	53	2	+1;-2	40	2	0	2	+1;-2	0	0	0	Параметрический	Односторонний	50	5	0	0	2	+1;-2	0	0	Не_зависят
14771-76	С8	Стыковое	Со_скосом_одной_кромки	Без_скоса_стыковое	УП	53	60	2	+1;-2	40	2	0	2	+1;-2	0	0	0	Параметрический	Односторонний	54	5	0	0	2	+1;-2	0	0	Не_зависят
14771-76	С8	Стыковое	Со_скосом_одной_кромки	Без_скоса_стыковое	ИП	3	3,5	1	1	50	2	0	1	1	0	0	0	Параметрический	Односторонний	6	2	0	0	1	+0,5;-1	0	0	Не_зависят
14771-76	С8	Стыковое	Со_скосом_одной_кромки	Без_скоса_стыковое	ИП	3,5	4,5	1	1	50	2	0	1	1	0	0	0	Параметрический	Односторонний	7	2	0	0	1	+0,5;-1	0	0	Не_зависят
14771-76	С8	Стыковое	Со_скосом_одной_кромки	Без_скоса_стыковое	ИП	4,5	5,5	1	1	50	2	0	1	1	0	0	0	Параметрический	Односторонний	8	2	0	0	1	1	0	0	Не_зависят
14771-76	С8	Стыковое	Со_скосом_одной_кромки	Без_скоса_стыковое	ИП	5,5	6	1	1	50	2	0	1	1	0	0	0	Параметрический	Односторонний	10	2	0	0	1	1	0	0	Не_зависят
14771-76	С8	Стыковое	Со_скосом_одной_кромки	Без_скоса_стыковое	ИП	6	7	1	1	50	2	0	1	1	0	0	0	Параметрический	Односторонний	14	2	0	0	1	1	0	0	Не_зависят
14771-76	С8	Стыковое	Со_скосом_одной_кромки	Без_скоса_стыковое	ИП	7	8	1	1	50	2	0	1	1	0	0	0	Параметрический	Односторонний	16	2	0	0	1	1	0	0	Не_зависят
14771-76	С8	Стыковое	Со_скосом_одной_кромки	Без_скоса_стыковое	ИП	8	9	1	1	50	2	0	1	1	0	0	0	Параметрический	Односторонний	18	2	0	0	1	1	0	0	Не_зависят
14771-76	С8	Стыковое	Со_скосом_одной_кромки	Без_скоса_стыковое	ИП	9	10	1	1	50	2	0	1	1	0	0	0	Параметрический	Односторонний	20	2	0	0	1	1	0	0	Не_зависят
14771-76	С7	Стыковое	Без_скоса_стыковое	Без_скоса_стыковое	ИН	3	4	0	0	0	0	0	0	+0,5;0	0	0	0	Параметрический	Двухсторонний_симметричный	9	1	0	0	0	0,2	0	0	Не_зависят
14771-76	С7	Стыковое	Без_скоса_стыковое	Без_скоса_стыковое	ИН	4	6	0	0	0	0	0	0	+1;0	0	0	0	Параметрический	Двухсторонний_симметричный	10	1	0	0	0	0,2	0	0	Не_зависят
14771-76	С7	Стыковое	Без_скоса_стыковое	Без_скоса_стыковое	ИНп	3	4	0	0	0	0	0	0	+1;0	0	0	0	Параметрический	Двухсторонний_симметричный	9	1	0	0	1	+0,5;-1	0	0	Не_зависят
14771-76	С7	Стыковое	Без_скоса_стыковое	Без_скоса_стыковое	ИНп	4	6	0	0	0	0	0	0	+2;0	0	0	0	Параметрический	Двухсторонний_симметричный	10	1	0	0	1	+0,5;-1	0	0	Не_зависят
14771-76	С7	Стыковое	Без_скоса_стыковое	Без_скоса_стыковое	ИП	3	4	0	0	0	0	0	0	+1;0	0	0	0	Параметрический	Двухсторонний_симметричный	9	1	0	0	1	1	0	0	Не_зависят
14771-76	С7	Стыковое	Без_скоса_стыковое	Без_скоса_стыковое	ИП	4	6	0	0	0	0	0	0	+2;0	0	0	0	Параметрический	Двухсторонний_симметричный	10	1	0	0	1	1	0	0	Не_зависят
14771-76	С7	Стыковое	Без_скоса_стыковое	Без_скоса_стыковое	УП	3	4	0	0	0	0	0	0	+0,5;0	0	0	0	Параметрический	Двухсторонний_симметричный	8	1	0	0	1,5	1	0	0	Не_зависят
14771-76	С7	Стыковое	Без_скоса_стыковое	Без_скоса_стыковое	УП	4	6	0	0	0	0	0	0	+1;0	0	0	0	Параметрический	Двухсторонний_симметричный	9	1	0	0	2	1,5	0	0	Не_зависят
14771-76	С7	Стыковое	Без_скоса_стыковое	Без_скоса_стыковое	УП	6	8	0	0	0	0	0	1,5	1	0	0	0	Параметрический	Двухсторонний_симметричный	10	1	0	0	2	1,5	0	0	Не_зависят
14771-76	С7	Стыковое	Без_скоса_стыковое	Без_скоса_стыковое	УП	8	10	0	0	0	0	0	1,5	1	0	0	0	Параметрический	Двухсторонний_симметричный	12	1	0	0	2	1,5	0	0	Не_зависят
14771-76	С7	Стыковое	Без_скоса_стыковое	Без_скоса_стыковое	УП	10	12	0	0	0	0	0	2	1	0	0	0	Параметрический	Двухсторонний_симметричный	14	1	0	0	2	1,5	0	0	Не_зависят
14771-76	С5	Стыковое	Без_скоса_стыковое	Без_скоса_стыковое	ИН	0,5	0,9	0	0	0	0	0	0	+0,1;0	0	0	0	Параметрический	Односторонний_на_остающейся_подкладке	6	1	0	0	0	0,1	0	0	Не_зависят
14771-76	С5	Стыковое	Без_скоса_стыковое	Без_скоса_стыковое	ИН	0,9	1,5	0	0	0	0	0	0	+0,2;0	0	0	0	Параметрический	Односторонний_на_остающейся_подкладке	7	1	0	0	0	0,2	0	0	Не_зависят
14771-76	С5	Стыковое	Без_скоса_стыковое	Без_скоса_стыковое	ИН	1,5	2,2	0	0	0	0	0	0	+0,3;0	0	0	0	Параметрический	Односторонний_на_остающейся_подкладке	8	1	0	0	0	0,2	0	0	Не_зависят
14771-76	С5	Стыковое	Без_скоса_стыковое	Без_скоса_стыковое	ИН	2,2	4	0	0	0	0	0	0	+0,3;0	0	0	0	Параметрический	Односторонний_на_остающейся_подкладке	10	1	0	0	0	0,2	0	0	Не_зависят
14771-76	С5	Стыковое	Без_скоса_стыковое	Без_скоса_стыковое	ИНп	0,8	1,5	0	0	0	0	0	0	+0,5;0	0	0	0	Параметрический	Односторонний_на_остающейся_подкладке	7	1	0	0	0,5	+0,5;-0,2	0	0	Не_зависят
14771-76	С5	Стыковое	Без_скоса_стыковое	Без_скоса_стыковое	ИНп	1,5	2,2	0	0	0	0	0	0	+1;0	0	0	0	Параметрический	Односторонний_на_остающейся_подкладке	8	1	0	0	0,5	+0,5;-0,2	0	0	Не_зависят
14771-76	С5	Стыковое	Без_скоса_стыковое	Без_скоса_стыковое	ИНп	2,2	6	0	0	0	0	0	0	+1;0	0	0	0	Параметрический	Односторонний_на_остающейся_подкладке	12	1	0	0	1	0,5	0	0	Не_зависят
14771-76	С5	Стыковое	Без_скоса_стыковое	Без_скоса_стыковое	ИП	0,8	1,4	0	0	0	0	0	0	+1;0	0	0	0	Параметрический	Односторонний_на_остающейся_подкладке	7	1	0	0	0,5	+0,5;-0,2	0	0	Не_зависят
14771-76	С5	Стыковое	Без_скоса_стыковое	Без_скоса_стыковое	ИП	1,4	2,8	0	0	0	0	0	0	+1,5;0	0	0	0	Параметрический	Односторонний_на_остающейся_подкладке	8	1	0	0	1	+1;-0,5	0	0	Не_зависят
14771-76	С5	Стыковое	Без_скоса_стыковое	Без_скоса_стыковое	ИП	2,8	6	0	0	0	0	0	0	+2;0	0	0	0	Параметрический	Односторонний_на_остающейся_подкладке	12	1	0	0	1,5	+1;-0,5	0	0	Не_зависят
14771-76	С5	Стыковое	Без_скоса_стыковое	Без_скоса_стыковое	УП	0,8	1,4	0	0	0	0	0	0	+1,5;0	0	0	0	Параметрический	Односторонний_на_остающейся_подкладке	6	1	0	0	1	+1;-0,5	0	0	Не_зависят
14771-76	С5	Стыковое	Без_скоса_стыковое	Без_скоса_стыковое	УП	1,4	2,8	0	0	0	0	0	0	+2;0	0	0	0	Параметрический	Односторонний_на_остающейся_подкладке	7	1	0	0	1	+1;-0,5	0	0	Не_зависят
14771-76	С5	Стыковое	Без_скоса_стыковое	Без_скоса_стыковое	УП	2,8	4	0	0	0	0	0	0	+2;0	0	0	0	Параметрический	Односторонний_на_остающейся_подкладке	8	1	0	0	1,5	+1;-0,5	0	0	Не_зависят
14771-76	С5	Стыковое	Без_скоса_стыковое	Без_скоса_стыковое	УП	4	6	0	0	0	0	0	2	+2;0	0	0	0	Параметрический	Односторонний_на_остающейся_подкладке	9	1	0	0	1,5	+1;-0,5	0	0	Не_зависят
14771-76	С5	Стыковое	Без_скоса_стыковое	Без_скоса_стыковое	УП	6	8	0	0	0	0	0	2	+2;0	0	0	0	Параметрический	Односторонний_на_остающейся_подкладке	12	1	0	0	2	1	0	0	Не_зависят
14771-76	С4	Стыковое	Без_скоса_стыковое	Без_скоса_стыковое	ИН	0,5	0,9	0	0	0	0	0	0	+0,1;0	0	0	0	Параметрический	Односторонний_на_съемной_подкладке	6	1	2	1	0	0,1	0	+0,2;0	Не_зависят
14771-76	С4	Стыковое	Без_скоса_стыковое	Без_скоса_стыковое	ИН	0,9	1,5	0	0	0	0	0	0	+0,2;0	0	0	0	Параметрический	Односторонний_на_съемной_подкладке	7	1	4	2	0	+0,2;-0,3	0	+0,5;0	Не_зависят
14771-76	С4	Стыковое	Без_скоса_стыковое	Без_скоса_стыковое	ИН	1,5	2,2	0	0	0	0	0	0	+0,3;0	0	0	0	Параметрический	Односторонний_на_съемной_подкладке	8	1	4	2	0	+0,2;-0,5	0	1	Не_зависят
14771-76	С4	Стыковое	Без_скоса_стыковое	Без_скоса_стыковое	ИН	2,2	4	0	0	0	0	0	0	+0,3;0	0	0	0	Параметрический	Односторонний_на_съемной_подкладке	9	1	4	2	0	+0,3;-1	0	1	Не_зависят
14771-76	С4	Стыковое	Без_скоса_стыковое	Без_скоса_стыковое	ИНп	0,8	1,4	0	0	0	0	0	0	+0,5;0	0	0	0	Параметрический	Односторонний_на_съемной_подкладке	7	1	4	2	0,5	+0,5;-0,2	0	+0,5;0	Не_зависят
14771-76	С4	Стыковое	Без_скоса_стыковое	Без_скоса_стыковое	ИНп	1,4	2,2	0	0	0	0	0	0	+1;0	0	0	0	Параметрический	Односторонний_на_съемной_подкладке	8	1	4	2	0,5	+0,5;-0,2	0,5	0,5	Не_зависят
14771-76	С4	Стыковое	Без_скоса_стыковое	Без_скоса_стыковое	ИНп	2,2	6	0	0	0	0	0	0	+1;0	0	0	0	Параметрический	Односторонний_на_съемной_подкладке	12	1	4	2	1	0,5	0,5	0,5	Не_зависят
14771-76	С4	Стыковое	Без_скоса_стыковое	Без_скоса_стыковое	ИП	0,8	1,4	0	0	0	0	0	0	+1;0	0	0	0	Параметрический	Односторонний_на_съемной_подкладке	7	1	4	2	0,5	+0,5;-0,2	0	+0,5;0	Не_зависят
14771-76	С4	Стыковое	Без_скоса_стыковое	Без_скоса_стыковое	ИП	1,4	2,8	0	0	0	0	0	0	+1,5;0	0	0	0	Параметрический	Односторонний_на_съемной_подкладке	8	1	4	2	1	+1;-0,5	0	+0,5;0	Не_зависят
14771-76	С4	Стыковое	Без_скоса_стыковое	Без_скоса_стыковое	ИП	2,8	6	0	0	0	0	0	0	+2;0	0	0	0	Параметрический	Односторонний_на_съемной_подкладке	12	1	6	2	1,5	+1;-0,5	0,5	0,5	Не_зависят
14771-76	С4	Стыковое	Без_скоса_стыковое	Без_скоса_стыковое	УП	0,8	1,4	0	0	0	0	0	0	+1,5;0	0	0	0	Параметрический	Односторонний_на_съемной_подкладке	6	1	6	2	1	+1;-0,5	1	+1;-0,5	Не_зависят
14771-76	С4	Стыковое	Без_скоса_стыковое	Без_скоса_стыковое	УП	1,4	2,8	0	0	0	0	0	0	+1,5;0	0	0	0	Параметрический	Односторонний_на_съемной_подкладке	7	1	6	2	1	+1;-0,5	1	+1;-0,5	Не_зависят
14771-76	С4	Стыковое	Без_скоса_стыковое	Без_скоса_стыковое	УП	2,8	4	0	0	0	0	0	0	+2;0	0	0	0	Параметрический	Односторонний_на_съемной_подкладке	8	1	6	2	1,5	+1;-0,5	1	+1;-0,5	Не_зависят
14771-76	С4	Стыковое	Без_скоса_стыковое	Без_скоса_стыковое	УП	4	6	0	0	0	0	0	2	+2;0	0	0	0	Параметрический	Односторонний_на_съемной_подкладке	9	1	6	2	1,5	+1;-0,5	1,5	1	Не_зависят
14771-76	С4	Стыковое	Без_скоса_стыковое	Без_скоса_стыковое	УП	6	8	0	0	0	0	0	2	+2;0	0	0	0	Параметрический	Односторонний_на_съемной_подкладке	12	1	6	2	2	1	1,5	1	Не_зависят
14771-76	С2	Стыковое	Без_скоса_стыковое	Без_скоса_стыковое	ИН	0,5	0,9	0	0	0	0	0	0	+0,1;0	0	0	0	Параметрический	Односторонний	6	1	0	0	0	0,1	0	+0,1;0	Не_зависят
14771-76	С2	Стыковое	Без_скоса_стыковое	Без_скоса_стыковое	ИН	0,9	1,4	0	0	0	0	0	0	+0,2;0	0	0	0	Параметрический	Односторонний	7	1	0	0	0	0,3	0	+0,5;0	Не_зависят
14771-76	С2	Стыковое	Без_скоса_стыковое	Без_скоса_стыковое	ИН	1,4	1,9	0	0	0	0	0	0	+0,2;0	0	0	0	Параметрический	Односторонний	7	1	0	0	0	0,5	0	+0,5;0	Не_зависят
14771-76	С2	Стыковое	Без_скоса_стыковое	Без_скоса_стыковое	ИН	1,9	2,8	0	0	0	0	0	0	+0,3;0	0	0	0	Параметрический	Односторонний	8	1	0	0	0	0,5	0	+1;0	Не_зависят
14771-76	С2	Стыковое	Без_скоса_стыковое	Без_скоса_стыковое	ИН	2,8	4	0	0	0	0	0	0	+0,3;0	0	0	0	Параметрический	Односторонний	9	1	0	0	0	1	0	+1;0	Не_зависят
14771-76	С2	Стыковое	Без_скоса_стыковое	Без_скоса_стыковое	ИНп	0,8	1,2	0	0	0	0	0	0	+1;0	0	0	0	Параметрический	Односторонний	7	1	0	0	1	0,5	1	+1;-0,5	Не_зависят
14771-76	С2	Стыковое	Без_скоса_стыковое	Без_скоса_стыковое	ИНп	1,2	2	0	0	0	0	0	0	+1;0	0	0	0	Параметрический	Односторонний	7	1	0	0	1	0,5	1	+1;-0,5	Не_зависят
14771-76	С2	Стыковое	Без_скоса_стыковое	Без_скоса_стыковое	ИНп	2	4	0	0	0	0	0	0	+1,5;0	0	0	0	Параметрический	Односторонний	8	1	0	0	1,5	0,5	1,5	1	Не_зависят
14771-76	С2	Стыковое	Без_скоса_стыковое	Без_скоса_стыковое	ИНп	4	6	0	0	0	0	0	0	+2;0	0	0	0	Параметрический	Односторонний	12	1	0	0	1,5	0,5	1,5	1	Не_зависят
14771-76	С2	Стыковое	Без_скоса_стыковое	Без_скоса_стыковое	ИП	0,8	1,2	0	0	0	0	0	0	+1;0	0	0	0	Параметрический	Односторонний	7	1	0	0	1	0,5	1	+1;-0,5	Не_зависят
14771-76	С2	Стыковое	Без_скоса_стыковое	Без_скоса_стыковое	ИП	1,2	2	0	0	0	0	0	0	+1;0	0	0	0	Параметрический	Односторонний	7	1	0	0	1	0,5	1	+1;-0,5	Не_зависят
14771-76	С2	Стыковое	Без_скоса_стыковое	Без_скоса_стыковое	ИП	2	4	0	0	0	0	0	0	+1,5;0	0	0	0	Параметрический	Односторонний	8	1	0	0	1,5	0,5	1,5	1	Не_зависят
14771-76	С2	Стыковое	Без_скоса_стыковое	Без_скоса_стыковое	ИП	4	6	0	0	0	0	0	0	+2;0	0	0	0	Параметрический	Односторонний	12	1	0	0	1,5	0,5	1,5	1	Не_зависят
14771-76	С2	Стыковое	Без_скоса_стыковое	Без_скоса_стыковое	УП	0,8	1,2	0	0	0	0	0	0	+1;0	0	0	0	Параметрический	Односторонний	7	1	0	0	1	0,5	1	+1;-0,5	Не_зависят
14771-76	С2	Стыковое	Без_скоса_стыковое	Без_скоса_стыковое	УП	1,2	2	0	0	0	0	0	0	+1;0	0	0	0	Параметрический	Односторонний	7	1	0	0	1	0,5	1	+1;-0,5	Не_зависят
14771-76	С2	Стыковое	Без_скоса_стыковое	Без_скоса_стыковое	УП	2	4	0	0	0	0	0	0	+1,5;0	0	0	0	Параметрический	Односторонний	8	1	0	0	1,5	0,5	1,5	1	Не_зависят
14771-76	С2	Стыковое	Без_скоса_стыковое	Без_скоса_стыковое	УП	4	6	0	0	0	0	0	0	+2;0	0	0	0	Параметрический	Односторонний	12	1	0	0	1,5	0,5	1,5	1	Не_зависят
5264-80	С25	Стыковое	С_двумя_симметричными_скосами	С_двумя_симметричными_скосами	Р	8	11	1	1	25	2	0	2	+1;-2	0	0	0	Параметрический	Двухсторонний_симметричный	10	2	0	0	0,5	+1,5;-0,5	0	0	Не_зависят
5264-80	С25	Стыковое	С_двумя_симметричными_скосами	С_двумя_симметричными_скосами	Р	11	14	1	1	25	2	0	2	+1;-2	0	0	0	Параметрический	Двухсторонний_симметричный	12	2	0	0	0,5	+1,5;-0,5	0	0	Не_зависят
5264-80	С25	Стыковое	С_двумя_симметричными_скосами	С_двумя_симметричными_скосами	Р	14	17	1	1	25	2	0	2	+1;-2	0	0	0	Параметрический	Двухсторонний_симметричный	14	3	0	0	0,5	+2;-0,5	0	0	Не_зависят
5264-80	С25	Стыковое	С_двумя_симметричными_скосами	С_двумя_симметричными_скосами	Р	17	20	1	1	25	2	0	2	+1;-2	0	0	0	Параметрический	Двухсторонний_симметричный	16	3	0	0	0,5	+2;-0,5	0	0	Не_зависят
5264-80	С25	Стыковое	С_двумя_симметричными_скосами	С_двумя_симметричными_скосами	Р	20	24	1	1	25	2	0	2	+1;-2	0	0	0	Параметрический	Двухсторонний_симметричный	18	3	0	0	0,5	+2;-0,5	0	0	Не_зависят
5264-80	С25	Стыковое	С_двумя_симметричными_скосами	С_двумя_симметричными_скосами	Р	24	28	1	1	25	2	0	2	+1;-2	0	0	0	Параметрический	Двухсторонний_симметричный	20	3	0	0	0,5	+2;-0,5	0	0	Не_зависят
5264-80	С25	Стыковое	С_двумя_симметричными_скосами	С_двумя_симметричными_скосами	Р	28	32	1	1	25	2	0	2	+1;-2	0	0	0	Параметрический	Двухсторонний_симметричный	22	3	0	0	0,5	+2;-0,5	0	0	Не_зависят
5264-80	С25	Стыковое	С_двумя_симметричными_скосами	С_двумя_симметричными_скосами	Р	32	36	1	1	25	2	0	2	+1;-2	0	0	0	Параметрический	Двухсторонний_симметричный	24	3	0	0	0,5	+2;-0,5	0	0	Не_зависят
5264-80	С25	Стыковое	С_двумя_симметричными_скосами	С_двумя_симметричными_скосами	Р	36	40	1	1	25	2	0	2	+1;-2	0	0	0	Параметрический	Двухсторонний_симметричный	26	3	0	0	0,5	+2;-0,5	0	0	Не_зависят
5264-80	С25	Стыковое	С_двумя_симметричными_скосами	С_двумя_симметричными_скосами	Р	40	44	1	1	25	2	0	2	+1;-2	0	0	0	Параметрический	Двухсторонний_симметричный	28	3	0	0	0,5	+2;-0,5	0	0	Не_зависят
5264-80	С25	Стыковое	С_двумя_симметричными_скосами	С_двумя_симметричными_скосами	Р	44	48	1	1	25	2	0	2	+1;-2	0	0	0	Параметрический	Двухсторонний_симметричный	30	3	0	0	0,5	+2;-0,5	0	0	Не_зависят
5264-80	С25	Стыковое	С_двумя_симметричными_скосами	С_двумя_симметричными_скосами	Р	48	52	1	1	25	2	0	2	+1;-2	0	0	0	Параметрический	Двухсторонний_симметричный	32	3	0	0	0,5	+2;-0,5	0	0	Не_зависят
5264-80	С25	Стыковое	С_двумя_симметричными_скосами	С_двумя_симметричными_скосами	Р	52	56	1	1	25	2	0	2	+1;-2	0	0	0	Параметрический	Двухсторонний_симметричный	34	3	0	0	0,5	+2;-0,5	0	0	Не_зависят
5264-80	С25	Стыковое	С_двумя_симметричными_скосами	С_двумя_симметричными_скосами	Р	56	60	1	1	25	2	0	2	+1;-2	0	0	0	Параметрический	Двухсторонний_симметричный	36	3	0	0	0,5	+2;-0,5	0	0	Не_зависят
5264-80	С25	Стыковое	С_двумя_симметричными_скосами	С_двумя_симметричными_скосами	Р	60	64	1	1	25	2	0	2	+1;-2	0	0	0	Параметрический	Двухсторонний_симметричный	39	4	0	0	0,5	+3;-0,5	0	0	Не_зависят
5264-80	С25	Стыковое	С_двумя_симметричными_скосами	С_двумя_симметричными_скосами	Р	64	70	1	1	25	2	0	2	+1;-2	0	0	0	Параметрический	Двухсторонний_симметричный	42	4	0	0	0,5	+3;-0,5	0	0	Не_зависят
5264-80	С25	Стыковое	С_двумя_симметричными_скосами	С_двумя_симметричными_скосами	Р	70	76	1	1	25	2	0	2	+1;-2	0	0	0	Параметрический	Двухсторонний_симметричный	45	4	0	0	0,5	+3;-0,5	0	0	Не_зависят
5264-80	С25	Стыковое	С_двумя_симметричными_скосами	С_двумя_симметричными_скосами	Р	76	82	1	1	25	2	0	2	+1;-2	0	0	0	Параметрический	Двухсторонний_симметричный	48	4	0	0	0,5	+3;-0,5	0	0	Не_зависят
5264-80	С25	Стыковое	С_двумя_симметричными_скосами	С_двумя_симметричными_скосами	Р	82	88	1	1	25	2	0	2	+1;-2	0	0	0	Параметрический	Двухсторонний_симметричный	51	4	0	0	0,5	+3;-0,5	0	0	Не_зависят
5264-80	С25	Стыковое	С_двумя_симметричными_скосами	С_двумя_симметричными_скосами	Р	88	94	1	1	25	2	0	2	+1;-2	0	0	0	Параметрический	Двухсторонний_симметричный	54	4	0	0	0,5	+3;-0,5	0	0	Не_зависят
5264-80	С25	Стыковое	С_двумя_симметричными_скосами	С_двумя_симметричными_скосами	Р	94	100	1	1	25	2	0	2	+1;-2	0	0	0	Параметрический	Двухсторонний_симметричный	57	4	0	0	0,5	+3;-0,5	0	0	Не_зависят
5264-80	С25	Стыковое	С_двумя_симметричными_скосами	С_двумя_симметричными_скосами	Р	100	106	1	1	25	2	0	2	+1;-2	0	0	0	Параметрический	Двухсторонний_симметричный	60	4	0	0	0,5	+3;-0,5	0	0	Не_зависят
5264-80	С25	Стыковое	С_двумя_симметричными_скосами	С_двумя_симметричными_скосами	Р	106	112	1	1	25	2	0	2	+1;-2	0	0	0	Параметрический	Двухсторонний_симметричный	63	4	0	0	0,5	+3;-0,5	0	0	Не_зависят
5264-80	С25	Стыковое	С_двумя_симметричными_скосами	С_двумя_симметричными_скосами	Р	112	118	1	1	25	2	0	2	+1;-2	0	0	0	Параметрический	Двухсторонний_симметричный	66	4	0	0	0,5	+3;-0,5	0	0	Не_зависят
5264-80	С25	Стыковое	С_двумя_симметричными_скосами	С_двумя_симметричными_скосами	Р	118	120	1	1	25	2	0	2	+1;-2	0	0	0	Параметрический	Двухсторонний_симметричный	68	4	0	0	0,5	+3;-0,5	0	0	Не_зависят