## Описание
				ГОСТы
Деталь №1	Основная к которой относится толщина S					5264-80	Ручная дуговая сварка. Соединения сварные
Деталь №2	Второстепенная, к которой приваривается дет. №1					8713-79	Сварка под флюсом. Соединения сварные
				редко	11533-75	Автоматическая и полуавтоматическая дуговая сварка под флюсом. Соединения сварные под острыми и тупыми углами
				редко	11534-75	Ручная дуговая сварка. Соединения сварные под острыми и тупыми углами
				14771-76	Дуговая сварка в защитном газе. Соединения сварные
				23518-79	Дуговая сварка в защитных газах. Соединения сварные под острыми и тупыми углами
Для 23518 пользователь вводит угол
Допуски указывать через / если его не будет то симметричный					Способ сварки	Тип соединения
Если зазор равен 0 то делать зазор но в размере забивать 0					Р	Стыковое
n указывается от разных плоскостей деталей, разобраться					АФ	Угловое
Для стыка будет вводится толщины обоих деталей					АФф	Тавровое
k, катет вводится пользователем					АФм	Разные специфичные соединения. Можно указать конкретно например У5
k1, катет вводится пользователем??					АФо	Параметр n пользователь вводит только для Углового соединения
			Тип шва				АФп
			Катет				АФш
			Валик с одной стороны				АФк
				МФ	Форма подготовленных кромок
				МФо	Без_скоса
			Характер выполненного шва				МФш	Без_притупления
			Односторонний				МФк	Со_скосом_одной_кромки
			Односторонний на съемной подкладке				А	С_двумя_симметричными_скосами
			Односторонний на остающейся подкладке				Ас	С_двумя_не_симметричными_скосами_h_со_стороны_угла
			Двухсторонний симметричный				Апш	С_двумя_не_симметричными_скосами_h_с_противоположной_стороны_угла
			Двухсторонний не симметричный				П	Притупление_зависит_от_толщины
				Пс	Со_скосом_одной_кромки_без_притупления
			Зависимость параметров шва от толщины				Ппш	h_зависит_от_толщины
			Не зависят				ИН	Разные специфичные можно указать конкретное С30
			Зависит только e				ИНп
			Зависит только g				ИП
			Зависят оба				УП

## Параметры сварки
Наименование ГОСТа	Условное обозначение соединения	Тип соединения	Форма подготовленных кромок дет. №1	Форма подготовленных кромок дет. №2	Способ сварки	Минимальная толщина	Максимальная толщина	c, притупление	допуск на c, притупление	a, угол скоса	допуск на a, угол скоса	h, смещение притупления	b, зазор в стыке	допуск на b, зазор в стыке	n, уступ деталей	Максимальный пользовательский угол	Минимальный пользовательский угол	Тип шва	Характер выполненного шва	e, ширина большего валика	допуск на e, ширина большего валика	e1, ширина меньшего валика	допуск на e1, ширина меньшего валика	g, высота большего валика	допуск на g, высота большего валика	g1, высота меньшего валика	допуск на g1, высота большего валика	Зависимость параметров шва от толщины
8713-79	С38	Стыковое	С_двумя_симметричными_скосами	С_двумя_симметричными_скосами	АФф	18	25	6	1	30	3	0	2	+2;-1	0	0	0	Валик с одной стороны	Двухсторонний симметричный	24	4	0	0	2,5	-0,5	0	0	Не зависят
8713-79	С38	Стыковое	С_двумя_симметричными_скосами	С_двумя_симметричными_скосами	АФф	25	40	6	1	30	3	0	2	+2;-1	0	0	0	Валик с одной стороны	Двухсторонний симметричный	32	4	0	0	2,5	-0,5	0	0	Не зависят
8713-79	С38	Стыковое	С_двумя_симметричными_скосами	С_двумя_симметричными_скосами	АФф	40	50	6	1	30	3	0	2	+2;-1	0	0	0	Валик с одной стороны	Двухсторонний симметричный	38	4	0	0	2,5	-0,5	0	0	Не зависят
8713-79	С38	Стыковое	С_двумя_симметричными_скосами	С_двумя_симметричными_скосами	АФф	50	60	6	1	30	3	0	2	+2;-1	0	0	0	Валик с одной стороны	Двухсторонний симметричный	43	4	0	0	2,5	-0,5	0	0	Не зависят